## 单选题
题号 | 题型 | 题目内容 | 选项A | 选项B | 选项C | 选项D | 答案
1 | 单项选择题 | 增材制造技术的核心原理是（） | 材料去除 | 材料累加 | 材料变形 | 材料熔炼 | B
2 | 单项选择题 | 以下哪种技术不属于增材制造（3D打印）技术范畴（） | FDM | CNC铣削 | SLA | SLM | B
3 | 单项选择题 | FDM（熔融沉积成型）技术中，喷头的主要作用是（） | 喷射树脂 | 熔化并挤出丝材 | 发射激光 | 铺撒粉末 | B
4 | 单项选择题 | SLA（立体光固化成型）技术所使用的原材料主要是（） | 热塑性塑料丝 | 光敏树脂 | 金属粉末 | 陶瓷粉末 | B
5 | 单项选择题 | SLM（选择性激光熔化）技术的成型精度一般可以达到（） | 毫米级 | 微米级 | 厘米级 | 分米级 | B
6 | 单项选择题 | 增材制造技术中，“层厚”指的是（） | 成型件的总高度 | 每一层成型的厚度 | 喷头与工作台的距离 | 丝材的直径 | B
7 | 单项选择题 | FDM技术中，丝材的加热温度需要（）其熔点 | 低于 | 等于 | 高于 | 无关 | C
8 | 单项选择题 | 以下哪种因素会直接影响FDM成型件的表面粗糙度（） | 激光功率 | 层厚 | 树脂粘度 | 粉末粒径 | B
9 | 单项选择题 | SLA技术中，用于固化光敏树脂的光源是（） | 红外灯 | 紫外光 | 白炽灯 | 激光二极管 | B
10 | 单项选择题 | SLM技术中，激光的作用是（） | 固化树脂 | 熔化金属粉末 | 切割材料 | 加热丝材 | B
11 | 单项选择题 | 增材制造工艺规划中，首先需要进行的步骤是（） | 模型切片 | 模型设计 | 设备调试 | 材料准备 | B
12 | 单项选择题 | 3D打印模型的文件格式主要是（） | JPG | STL | PNG | DOC | B
13 | 单项选择题 | STL文件的核心作用是（） | 存储模型的颜色信息 | 存储模型的几何拓扑信息 | 存储模型的材质信息 | 存储模型的尺寸标注 | B
14 | 单项选择题 | 切片软件的主要功能不包括（） | 模型修复 | 层厚设置 | 激光功率调节 | 支撑结构生成 | C
15 | 单项选择题 | 当3D打印模型存在悬空结构时，需要添加（）以保证成型质量 | 填充材料 | 支撑结构 | 加固层 | 冷却装置 | B
16 | 单项选择题 | FDM技术中，填充密度的范围一般在（）之间 | 10%-100% | 0%-50% | 50%-100% | 30%-70% | A
17 | 单项选择题 | 填充密度越高，成型件的（）越好 | 柔韧性 | 强度 | 透明度 | 表面光滑度 | B
18 | 单项选择题 | SLA技术中，光敏树脂的固化速度与（）无关 | 光源强度 | 树脂粘度 | 环境温度 | 丝材直径 | D
19 | 单项选择题 | SLM技术中，金属粉末的粒径一般在（）范围内 | 10-100μm | 100-1000μm | 1-10μm | 1000-10000μm | A
20 | 单项选择题 | 增材制造技术与传统制造技术相比，最大的优势是（） | 生产效率高 | 适合大批量生产 | 可制造复杂结构零件 | 制造成本低 | C
21 | 单项选择题 | FDM技术中，工作台的主要作用是（） | 固定丝材 | 承载成型件并沿Z轴移动 | 发射激光 | 加热树脂 | B
22 | 单项选择题 | 以下哪种材料不能用于FDM技术（） | PLA | ABS | 光敏树脂 | PETG | C
23 | 单项选择题 | PLA材料的优点是（） | 耐高温 | 易降解 | 韧性好 | 强度高 | B
24 | 单项选择题 | ABS材料的缺点是（） | 易降解 | 成型收缩率大 | 熔点低 | 无法着色 | B
25 | 单项选择题 | SLA技术成型件的后处理步骤不包括（） | 清洗 | 固化 | 打磨 | 退火 | D
26 | 单项选择题 | SLM技术成型件的后处理中，退火的目的是（） | 去除支撑 | 降低内应力 | 提高表面光滑度 | 增强韧性 | B
27 | 单项选择题 | 增材制造设备的日常维护中，需要定期清理的是（） | 电源接口 | 喷头 | 显示器 | 键盘 | B
28 | 单项选择题 | FDM设备喷头堵塞的主要原因是（） | 丝材直径过大 | 加热温度过高 | 丝材受潮 | 工作台不平 | C
29 | 单项选择题 | 3D打印过程中，环境温度过高会导致（） | 丝材熔化过快 | 成型件变形 | 喷头堵塞 | 激光功率下降 | B
30 | 单项选择题 | 以下哪种增材制造技术适合制造金属零件（） | FDM | SLA | SLM | 3DP | C
31 | 单项选择题 | 3DP（三维印刷）技术所使用的原材料是（） | 丝材 | 树脂 | 粉末+粘结剂 | 金属丝 | C
32 | 单项选择题 | 增材制造技术在航空航天领域的应用主要是（） | 制造整机 | 制造复杂结构零部件 | 制造内饰件 | 制造外壳 | B
33 | 单项选择题 | 医疗领域中，增材制造技术可用于制造（） | 心脏瓣膜 | 人工骨骼 | 药品 | 手术刀 | B
34 | 单项选择题 | 增材制造工艺中，“扫描速度”指的是（） | 喷头移动速度 | 激光扫描速度 | 工作台移动速度 | 丝材进给速度 | B
35 | 单项选择题 | FDM技术中，丝材的进给速度由（）控制 | 激光功率 | 喷头温度 | 步进电机 | 环境湿度 | C
36 | 单项选择题 | SLA技术中，树脂槽的主要作用是（） | 存储金属粉末 | 存储光敏树脂 | 固定成型件 | 冷却喷头 | B
37 | 单项选择题 | 以下哪种因素会影响SLM成型件的致密度（） | 层厚 | 填充密度 | 激光功率 | 丝材直径 | C
38 | 单项选择题 | 增材制造技术中，“成型空间”指的是（） | 设备的占地面积 | 可成型零件的最大尺寸范围 | 材料存储空间 | 后处理空间 | B
39 | 单项选择题 | FDM设备的成型空间一般以（）为单位 | 毫米 | 厘米 | 分米 | 米 | A
40 | 单项选择题 | 3D打印模型设计时，需要避免的是（） | 复杂结构 | 悬空结构 | 过大的尺寸 | 过小的壁厚 | D
41 | 单项选择题 | 一般来说，3D打印零件的最小壁厚不宜小于（） | 0.1mm | 0.5mm | 1mm | 5mm | C
42 | 单项选择题 | 增材制造技术中，“支撑结构”的材料一般与（）一致 | 成型件材料 | 粘结剂 | 树脂 | 粉末 | A
43 | 单项选择题 | 可溶解支撑结构的优点是（） | 强度高 | 易去除 | 成本低 | 环保 | B
44 | 单项选择题 | FDM技术中，喷头与工作台的距离称为（） | 层厚 | 打印间距 | 喷嘴高度 | 成型高度 | C
45 | 单项选择题 | 以下哪种操作会导致FDM成型件出现层间分离（） | 层厚过大 | 喷头温度过低 | 填充密度过高 | 扫描速度过快 | B
46 | 单项选择题 | SLA技术中，光敏树脂的粘度越高，成型速度越（） | 快 | 慢 | 不变 | 不确定 | B
47 | 单项选择题 | SLM技术中，粉末的流动性越好，铺粉效果越（） | 差 | 好 | 无影响 | 不确定 | B
48 | 单项选择题 | 增材制造设备的电源电压一般为（） | 110V | 220V | 380V | 480V | B
49 | 单项选择题 | 操作增材制造设备时，必须佩戴的防护用品是（） | 安全帽 | 防护眼镜 | 手套 | 防护服 | B
50 | 单项选择题 | 以下哪种情况属于增材制造设备的异常情况（） | 喷头正常加热 | 丝材正常进给 | 设备发出异响 | 工作台正常移动 | C
51 | 单项选择题 | 增材制造技术的发展趋势不包括（） | 高精度 | 高速度 | 低成本 | 单一材料应用 | D
52 | 单项选择题 | FDM技术中，PLA材料的打印温度一般在（）之间 | 160-180℃ | 190-220℃ | 230-250℃ | 260-280℃ | B
53 | 单项选择题 | ABS材料的打印温度一般在（）之间 | 160-180℃ | 190-220℃ | 230-250℃ | 260-280℃ | C
54 | 单项选择题 | SLA技术中，紫外光的波长一般在（）范围内 | 200-300nm | 300-400nm | 400-500nm | 500-600nm | B
55 | 单项选择题 | SLM技术中，激光的功率一般在（）之间 | 10-50W | 50-200W | 200-500W | 500-1000W | B
56 | 单项选择题 | 增材制造工艺中，“填充图案”不包括（） | 直线型 | 网格型 | 蜂窝型 | 圆形 | D
57 | 单项选择题 | 填充图案的选择主要影响成型件的（） | 表面粗糙度 | 强度和重量 | 成型速度 | 颜色 | B
58 | 单项选择题 | FDM技术中，工作台加热的目的是（） | 熔化丝材 | 防止成型件变形 | 提高打印速度 | 保护喷头 | B
59 | 单项选择题 | 工作台的加热温度一般比喷头温度（） | 高 | 低 | 相等 | 无关 | B
60 | 单项选择题 | SLA技术中，成型件从树脂槽中取出后，需要用（）清洗 | 水 | 酒精 | 丙酮 | 汽油 | C
61 | 单项选择题 | 3D打印模型修复的主要目的是（） | 修复模型的颜色 | 修复模型的几何缺陷 | 修复模型的材质 | 修复模型的尺寸标注 | B
62 | 单项选择题 | 以下哪种软件不属于3D建模软件（） | SolidWorks | AutoCAD | Cura | UG | C
63 | 单项选择题 | 以下哪种软件属于切片软件（） | SolidWorks | AutoCAD | Cura | UG | C
64 | 单项选择题 | 增材制造技术中，“成型速度”的单位一般是（） | mm/s | mm/min | cm/s | cm/min | B
65 | 单项选择题 | FDM技术的成型速度一般比SLA技术（） | 快 | 慢 | 相等 | 不确定 | B
66 | 单项选择题 | SLM技术的成型速度一般比FDM技术（） | 快 | 慢 | 相等 | 不确定 | B
67 | 单项选择题 | 增材制造技术中，“精度”主要指（） | 成型件的尺寸精度 | 成型件的重量精度 | 成型件的颜色精度 | 成型件的材质精度 | A
68 | 单项选择题 | 影响增材制造精度的因素不包括（） | 设备精度 | 材料性能 | 工艺参数 | 环境湿度 | D
69 | 单项选择题 | FDM技术中，丝材的直径一般为（） | 1.75mm | 3.0mm | 0.5mm | 5.0mm | A
70 | 单项选择题 | 以下哪种材料的熔点最高（） | PLA | ABS | PETG | 金属粉末 | D
71 | 单项选择题 | 增材制造技术中，“后处理”的主要目的是（） | 提高成型件的性能 | 降低制造成本 | 提高成型速度 | 减少材料消耗 | A
72 | 单项选择题 | SLM技术成型件的后处理步骤依次是（） | 去除支撑→退火→打磨 | 退火→去除支撑→打磨 | 打磨→去除支撑→退火 | 去除支撑→打磨→退火 | A
73 | 单项选择题 | FDM技术成型件的后处理步骤不包括（） | 去除支撑 | 打磨 | 退火 | 清洗 | C
74 | 单项选择题 | 增材制造设备的校准主要包括（） | 喷头校准 | 工作台校准 | 激光校准 | 以上都是 | D
75 | 单项选择题 | 喷头校准的目的是（） | 确保喷头与工作台平行 | 确保喷头温度准确 | 确保丝材进给顺畅 | 确保激光功率稳定 | A
76 | 单项选择题 | 工作台校准的目的是（） | 确保工作台水平 | 确保工作台移动顺畅 | 确保工作台加热均匀 | 以上都是 | D
77 | 单项选择题 | 增材制造技术在汽车领域的应用主要是（） | 制造发动机 | 制造车身 | 制造内饰件和定制化零件 | 制造轮胎 | C
78 | 单项选择题 | 以下哪种增材制造技术适合制造树脂原型件（） | FDM | SLA | SLM | 3DP | B
79 | 单项选择题 | 3DP技术的成型速度一般比SLM技术（） | 快 | 慢 | 相等 | 不确定 | A
80 | 单项选择题 | 增材制造技术中，“粘结剂”主要用于（） | FDM技术 | SLA技术 | 3DP技术 | SLM技术 | C
81 | 单项选择题 | 以下哪种因素会影响3DP技术的成型质量（） | 粘结剂喷射量 | 激光功率 | 喷头温度 | 丝材直径 | A
82 | 单项选择题 | 增材制造技术中，“扫描路径”指的是（） | 喷头的移动路径 | 激光的扫描路径 | 工作台的移动路径 | 丝材的进给路径 | B
83 | 单项选择题 | 扫描路径的选择会影响成型件的（） | 表面粗糙度 | 强度 | 成型速度 | 以上都是 | D
84 | 单项选择题 | FDM技术中，“回抽”功能的主要作用是（） | 防止丝材溢出 | 提高打印速度 | 降低填充密度 | 保护喷头 | A
85 | 单项选择题 | 以下哪种操作会导致SLA成型件出现气泡（） | 树脂未脱泡 | 激光功率过低 | 扫描速度过快 | 层厚过大 | A
86 | 单项选择题 | SLM技术中，“铺粉厚度”与成型精度的关系是（） | 铺粉厚度越大，精度越高 | 铺粉厚度越小，精度越高 | 无关 | 不确定 | B
87 | 单项选择题 | 增材制造技术中，“材料利用率”指的是（） | 成型件重量与材料总重量的比值 | 成型件体积与材料总体积的比值 | 成型件面积与材料总面积的比值 | 以上都是 | D
88 | 单项选择题 | 增材制造技术的材料利用率一般比传统制造技术（） | 高 | 低 | 相等 | 不确定 | A
89 | 单项选择题 | FDM技术中，未使用的丝材（） | 不可重复使用 | 可重复使用 | 需经过处理后才能重复使用 | 只能使用一次 | B
90 | 单项选择题 | SLA技术中，未固化的树脂（） | 不可重复使用 | 可重复使用 | 需经过处理后才能重复使用 | 只能使用一次 | B
91 | 单项选择题 | 增材制造设备的使用寿命一般为（） | 1-2年 | 3-5年 | 5-10年 | 10年以上 | C
92 | 单项选择题 | 以下哪种维护工作不需要定期进行（） | 喷头清理 | 工作台清理 | 电源更换 | 导轨润滑 | C
93 | 单项选择题 | 增材制造技术中，“参数优化”的目的是（） | 提高成型质量 | 提高成型速度 | 降低制造成本 | 以上都是 | D
94 | 单项选择题 | FDM技术中，参数优化的核心是（） | 激光功率 | 喷头温度和进给速度 | 树脂粘度 | 粉末粒径 | B
95 | 单项选择题 | SLA技术中，参数优化的核心是（） | 激光功率和扫描速度 | 喷头温度 | 填充密度 | 丝材直径 | A
96 | 单项选择题 | SLM技术中，参数优化的核心是（） | 激光功率、扫描速度和铺粉厚度 | 喷头温度 | 粘结剂喷射量 | 丝材进给速度 | A
97 | 单项选择题 | 增材制造技术中，“缺陷检测”的主要方法不包括（） | 目视检测 | 超声检测 | 射线检测 | 温度检测 | D
98 | 单项选择题 | 以下哪种属于FDM成型件的常见缺陷（） | 层间分离 | 气泡 | 致密度不足 | 粉末残留 | A
99 | 单项选择题 | 以下哪种属于SLA成型件的常见缺陷（） | 层间分离 | 气泡 | 致密度不足 | 粉末残留 | B
100 | 单项选择题 | 以下哪种属于SLM成型件的常见缺陷（） | 层间分离 | 气泡 | 致密度不足 | 丝材溢出 | C
101 | 单项选择题 | 增材制造技术中，“缺陷修复”的主要方法是（） | 重新打印 | 打磨抛光 | 填补材料 | 以上都是 | D
102 | 单项选择题 | 增材制造技术在模具制造领域的应用主要是（） | 制造注塑模具 | 制造冲压模具 | 制造快速原型模具 | 制造压铸模具 | C
103 | 单项选择题 | 以下哪种增材制造技术适合制造模具（） | FDM | SLA | SLM | 以上都是 | D
104 | 单项选择题 | 增材制造技术中，“定制化生产”的核心优势是（） | 生产效率高 | 成本低 | 可根据需求灵活调整 | 适合大批量生产 | C
105 | 单项选择题 | 以下哪种行业不是增材制造技术的主要应用领域（） | 航空航天 | 医疗 | 食品 | 汽车 | C
106 | 单项选择题 | 增材制造技术中，“生物3D打印”主要用于（） | 制造食品 | 制造人工器官 | 制造汽车零件 | 制造航空零部件 | B
107 | 单项选择题 | FDM技术中，丝材受潮会导致（） | 喷头堵塞 | 成型件出现气泡 | 层间分离 | 以上都是 | D
108 | 单项选择题 | 丝材的干燥温度一般在（）之间 | 40-60℃ | 60-80℃ | 80-100℃ | 100-120℃ | A
109 | 单项选择题 | SLA技术中，光敏树脂的储存条件是（） | 常温、避光 | 高温、避光 | 常温、透光 | 高温、透光 | A
110 | 单项选择题 | SLM技术中，金属粉末的储存需要（） | 防潮 | 防氧化 | 避光 | 以上都是 | D
111 | 单项选择题 | 增材制造设备的操作流程依次是（） | 设备调试→模型切片→材料准备→启动打印→后处理 | 材料准备→模型切片→设备调试→启动打印→后处理 | 模型切片→材料准备→设备调试→启动打印→后处理 | 设备调试→材料准备→模型切片→启动打印→后处理 | C
112 | 单项选择题 | 以下哪种操作是错误的（） | 打印过程中打开设备舱门 | 定期清理喷头 | 按照规定佩戴防护用品 | 打印前检查材料 | A
113 | 单项选择题 | 增材制造技术中，“能量密度”指的是（） | 单位面积上的激光能量 | 单位体积上的激光能量 | 单位时间内的激光能量 | 激光的总能量 | A
114 | 单项选择题 | 能量密度过高会导致（） | 成型件烧损 | 成型件未固化 | 成型速度变慢 | 喷头堵塞 | A
115 | 单项选择题 | 能量密度过低会导致（） | 成型件烧损 | 成型件未固化或致密度不足 | 成型速度变慢 | 喷头堵塞 | B
116 | 单项选择题 | FDM技术中，“线宽”指的是（） | 丝材的直径 | 喷头喷嘴的直径 | 打印出的线条宽度 | 层厚的宽度 | C
117 | 单项选择题 | 线宽越大，成型速度越（），表面粗糙度越（） | 快，大 | 快，小 | 慢，大 | 慢，小 | A
118 | 单项选择题 | SLA技术中，“层固化时间”指的是（） | 每一层树脂固化所需的时间 | 整个成型件固化所需的时间 | 树脂从液态变为固态的时间 | 激光扫描一层的时间 | A
119 | 单项选择题 | 层固化时间过长会导致（） | 成型速度变慢 | 成型件变形 | 树脂浪费 | 以上都是 | D
120 | 单项选择题 | SLM技术中，“扫描间距”指的是（） | 激光扫描路径之间的距离 | 喷头与工作台的距离 | 粉末层之间的距离 | 成型件与设备舱壁的距离 | A
121 | 单项选择题 | 扫描间距越小，成型件的（）越好 | 强度 | 表面粗糙度 | 成型速度 | 重量 | A
122 | 单项选择题 | 增材制造技术中，“拓扑优化”的目的是（） | 减轻零件重量 | 提高零件强度 | 优化零件结构 | 以上都是 | D
123 | 单项选择题 | 以下哪种软件可以进行拓扑优化（） | SolidWorks | AutoCAD | Cura | 以上都是 | A
124 | 单项选择题 | FDM技术中，“支撑角度”一般设置为（）以下 | 30° | 45° | 60° | 90° | B
125 | 单项选择题 | 支撑角度越大，需要的支撑结构越（） | 多 | 少 | 不变 | 不确定 | B
126 | 单项选择题 | SLA技术中，支撑结构的材料一般是（） | 与成型件相同的树脂 | 不同的树脂 | 金属粉末 | 丝材 | A
127 | 单项选择题 | 3DP技术中，粘结剂的作用是（） | 熔化粉末 | 使粉末粘结成型 | 固化粉末 | 润滑粉末 | B
128 | 单项选择题 | 以下哪种增材制造技术的制造成本最低（） | FDM | SLA | SLM | 3DP | A
129 | 单项选择题 | 以下哪种增材制造技术的制造成本最高（） | FDM | SLA | SLM | 3DP | C
130 | 单项选择题 | 增材制造技术中，“批量生产”的主要限制因素是（） | 生产效率 | 制造成本 | 设备数量 | 以上都是 | D
131 | 单项选择题 | 以下哪种因素会影响增材制造的生产效率（） | 成型速度 | 零件尺寸 | 填充密度 | 以上都是 | D
132 | 单项选择题 | FDM技术中，“多喷头”设备的优势是（） | 可以同时打印多种材料 | 可以提高打印速度 | 可以打印更大尺寸的零件 | 以上都是 | D
133 | 单项选择题 | SLA技术中，“面曝光”比“点曝光”的优势是（） | 成型速度快 | 成型精度高 | 材料利用率高 | 以上都是 | A
134 | 单项选择题 | SLM技术中，“多激光”设备的优势是（） | 成型速度快 | 成型精度高 | 可以打印更大尺寸的零件 | 以上都是 | A
135 | 单项选择题 | 增材制造技术中，“智能监控”的主要作用是（） | 实时监测打印过程 | 及时发现异常情况 | 自动调整工艺参数 | 以上都是 | D
136 | 单项选择题 | 以下哪种属于智能监控的内容（） | 温度监控 | 速度监控 | 材料监控 | 以上都是 | D
137 | 单项选择题 | FDM技术中，温度监控主要监测（）的温度 | 喷头 | 工作台 | 环境 | 以上都是 | D
138 | 单项选择题 | SLM技术中，温度监控主要监测（）的温度 | 激光 | 粉末层 | 成型件 | 以上都是 | D
139 | 单项选择题 | 增材制造技术中，“故障诊断”的主要目的是（） | 找出设备故障原因 | 及时修复设备 | 避免故障扩大 | 以上都是 | D
140 | 单项选择题 | 以下哪种属于设备的常见故障（） | 喷头堵塞 | 激光故障 | 工作台移动异常 | 以上都是 | D
141 | 单项选择题 | 喷头堵塞的修复方法不包括（） | 加热喷头清理 | 用细针疏通 | 更换喷头 | 更换丝材 | D
142 | 单项选择题 | 激光故障的主要原因不包括（） | 激光功率不足 | 激光光路偏移 | 喷头温度过高 | 激光管损坏 | C
143 | 单项选择题 | 工作台移动异常的主要原因是（） | 导轨润滑不足 | 步进电机故障 | 工作台水平偏差 | 以上都是 | D
144 | 单项选择题 | 增材制造技术中，“材料性能”主要包括（） | 强度 | 韧性 | 耐热性 | 以上都是 | D
145 | 单项选择题 | 以下哪种材料的韧性最好（） | PLA | ABS | PETG | 树脂 | C
146 | 单项选择题 | 以下哪种材料的耐热性最好（） | PLA | ABS | PETG | 金属粉末 | D
147 | 单项选择题 | 增材制造技术中，“工艺参数”不包括（） | 层厚 | 扫描速度 | 材料颜色 | 激光功率 | C
148 | 单项选择题 | 工艺参数的调整需要根据（）进行 | 材料性能 | 设备型号 | 成型要求 | 以上都是 | D
149 | 单项选择题 | FDM技术中，当打印大型零件时，需要（） | 增加层厚 | 提高打印速度 | 加强工作台固定 | 以上都是 | D
150 | 单项选择题 | SLA技术中，当打印高精度零件时，需要（） | 减小层厚 | 提高激光功率 | 降低扫描速度 | 以上都是 | D
151 | 单项选择题 | SLM技术中，当打印高致密度零件时，需要（） | 优化激光功率和扫描速度 | 减小铺粉厚度 | 提高扫描间距 | 以上都是 | A
152 | 单项选择题 | 增材制造技术中，“标准化”的主要目的是（） | 提高成型质量的一致性 | 降低制造成本 | 提高生产效率 | 以上都是 | D
153 | 单项选择题 | 以下哪种属于增材制造的国家标准（） | GB/T 35351-2017《增材制造 术语》 | GB/T 35352-2017《增材制造 工艺分类》 | GB/T 35353-2017《增材制造 零件和试件的尺寸和几何公差要求》 | 以上都是 | D
154 | 单项选择题 | 增材制造技术中，“环保性”主要体现在（） | 材料利用率高 | 能耗低 | 污染物排放少 | 以上都是 | D
155 | 单项选择题 | FDM技术中，PLA材料的环保优势是（） | 可降解 | 能耗低 | 无污染 | 以上都是 | D
156 | 单项选择题 | SLA技术中，树脂的环保问题主要是（） | 不可降解 | 有刺激性气味 | 可能产生有害物质 | 以上都是 | D
157 | 单项选择题 | 增材制造技术中，“人才培养”的核心是（） | 掌握设备操作 | 掌握工艺参数优化 | 掌握模型设计和后处理 | 以上都是 | D
158 | 单项选择题 | 以下哪种技能是增材制造技术人员必须具备的（） | 3D建模 | 切片软件操作 | 设备维护 | 以上都是 | D
159 | 单项选择题 | 增材制造技术的发展历程中，最早出现的技术是（） | FDM | SLA | SLM | 3DP | B
160 | 单项选择题 | SLA技术发明于（）年代 | 1960 | 1970 | 1980 | 1990 | C
161 | 单项选择题 | 增材制造技术在国内的发展始于（）年代 | 1980 | 1990 | 2000 | 2010 | B
162 | 单项选择题 | 以下哪种增材制造技术的成型原理与其他三种不同（） | FDM | SLA | SLM | 3DP | D
163 | 单项选择题 | FDM技术的成型原理是（） | 光固化 | 熔融沉积 | 激光熔化 | 粉末粘结 | B
164 | 单项选择题 | SLA技术的成型原理是（） | 光固化 | 熔融沉积 | 激光熔化 | 粉末粘结 | A
165 | 单项选择题 | SLM技术的成型原理是（） | 光固化 | 熔融沉积 | 激光熔化 | 粉末粘结 | C
166 | 单项选择题 | 3DP技术的成型原理是（） | 光固化 | 熔融沉积 | 激光熔化 | 粉末粘结 | D
167 | 单项选择题 | 增材制造技术中，“成型件的后处理”不包括（） | 去除支撑 | 打磨抛光 | 模型设计 | 退火处理 | C
168 | 单项选择题 | 以下哪种后处理方法可以提高成型件的表面光滑度（） | 打磨 | 退火 | 清洗 | 去除支撑 | A
169 | 单项选择题 | 以下哪种后处理方法可以降低成型件的内应力（） | 打磨 | 退火 | 清洗 | 去除支撑 | B
170 | 单项选择题 | 增材制造技术中，“模型切片”的主要参数不包括（） | 层厚 | 填充密度 | 模型颜色 | 支撑结构 | C
171 | 单项选择题 | 切片软件中，“模型修复”的功能不包括（） | 修复模型的孔洞 | 修复模型的裂缝 | 修复模型的颜色 | 修复模型的面缺陷 | C
172 | 单项选择题 | 以下哪种FDM材料具有较好的耐化学腐蚀性（） | PLA | ABS | PETG | TPU | C
173 | 单项选择题 | TPU材料的主要特性是（） | 高刚性 | 高弹性 | 耐高温 | 易降解 | B
174 | 单项选择题 | SLA技术中，成型件的精度主要受以下哪种因素影响最大（） | 树脂粘度 | 激光光斑大小 | 层厚 | 扫描速度 | B
175 | 单项选择题 | SLM技术中，常用的金属粉末不包括（） | 钛合金 | 铝合金 | 光敏树脂粉末 | 不锈钢 | C
176 | 单项选择题 | 增材制造技术中，“原位成型”的含义是（） | 现场直接成型零件 | 分层成型 | 粉末床成型 | 熔融沉积成型 | A
177 | 单项选择题 | FDM技术中，打印速度的单位一般是（） | mm/s | mm/min | cm/s | m/min | A
178 | 单项选择题 | 以下哪种切片软件是开源免费的（） | Cura | Simplify3D | PrusaSlicer | A和C | D
179 | 单项选择题 | 3D打印模型出现翘曲变形的主要原因是（） | 层厚过大 | 温度不均匀导致的内应力 | 填充密度过低 | 扫描速度过快 | B
180 | 单项选择题 | FDM技术中，开启“风扇冷却”的主要目的是（） | 降低喷头温度 | 加快熔丝凝固，防止变形 | 降低工作台温度 | 除尘 | B
181 | 单项选择题 | SLA技术后处理中，二次固化的目的是（） | 提高成型件的硬度和强度 | 去除残留树脂 | 降低内应力 | 提高表面光滑度 | A
182 | 单项选择题 | SLM技术中，“岛状扫描”策略的主要作用是（） | 提高成型速度 | 降低内应力，减少变形 | 提高致密度 | 优化表面质量 | B
183 | 单项选择题 | 增材制造技术中，“混色3D打印”主要应用于哪种技术（） | FDM | SLA | SLM | 3DP | A
184 | 单项选择题 | 以下哪种属于粘结剂喷射式3DP技术的优势（） | 可打印多种材料 | 成型精度高 | 适合金属打印 | 后处理简单 | A
185 | 单项选择题 | FDM技术中，“喷嘴直径”常用的规格是（） | 0.2mm | 0.4mm | 0.8mm | 1.0mm | B
186 | 单项选择题 | 增材制造技术在文创领域的应用主要是（） | 制造模具 | 定制化文创产品 | 制造金属零件 | 制造原型件 | B
187 | 单项选择题 | 以下哪种因素会导致3D打印模型出现尺寸偏差（） | 设备校准误差 | 材料收缩 | 工艺参数不合理 | 以上都是 | D
188 | 单项选择题 | SLA技术中，树脂的固化深度与以下哪种因素成正比（） | 激光功率 | 扫描速度 | 层厚 | 树脂粘度 | A
189 | 单项选择题 | SLM技术中，“重熔扫描”的目的是（） | 提高粉末利用率 | 消除孔隙，提高致密度 | 提高成型速度 | 降低内应力 | B
190 | 单项选择题 | FDM技术中，“填充速度”一般比“外壁速度”（） | 快 | 慢 | 相等 | 无关 | A
191 | 单项选择题 | 以下哪种3D打印技术可以实现彩色打印（） | FDM | SLA | 3DP | SLM | C
192 | 单项选择题 | 增材制造技术中，“微尺度3D打印”的成型精度可以达到（） | 微米级 | 纳米级 | 毫米级 | 亚微米级 | D
193 | 单项选择题 | FDM技术中，“桥接”能力指的是打印（）结构的能力 | 悬空 | 镂空 | 曲面 | 薄壁 | A
194 | 单项选择题 | SLA技术中，树脂槽的材料一般是（） | 金属 | 玻璃 | 聚四氟乙烯 | 亚克力 | C
195 | 单项选择题 | SLM技术设备的工作环境需要（） | 干燥 | 惰性气体保护 | 无尘 | 以上都是 | D
196 | 单项选择题 | 增材制造技术中，“分布式3D打印”的核心是（） | 多设备协同打印 | 远程控制打印 | 移动打印 | 云打印 | A
197 | 单项选择题 | FDM技术中，“回抽距离”的常用设置范围是（） | 0.5-2mm | 2-5mm | 5-10mm | 10-15mm | A
198 | 单项选择题 | 以下哪种后处理方法属于表面改性处理（） | 打磨 | 喷砂 | 电镀 | 抛光 | C
199 | 单项选择题 | 增材制造技术中，“拓扑优化”常用的算法是（） | 有限元分析 | 遗传算法 | 神经网络 | 以上都是 | D
200 | 单项选择题 | 以下哪种国家标准规定了增材制造成型件的力学性能测试方法（） | GB/T 35351-2017 | GB/T 36073-2018 | GB/T 35353-2017 | GB/T 35352-2017 | B
201 | 单项选择题 | 以下哪种金属粉末适合航空航天领域的SLM打印（） | 铝合金 | 钛合金TC4 | 不锈钢316L | 铸铁 | B
202 | 单项选择题 | PLA材料的玻璃化转变温度约为（） | 50-60℃ | 60-70℃ | 70-80℃ | 80-90℃ | B
203 | 单项选择题 | ABS材料需要在多少温度下进行烘干（） | 40-50℃ | 60-70℃ | 80-90℃ | 100-110℃ | B
204 | 单项选择题 | 以下哪种材料属于工程塑料（） | PLA | ABS | TPU | 木质PLA | B
205 | 单项选择题 | 光敏树脂的邵氏硬度一般在（）范围 | 60-70D | 70-80D | 80-90D | 90-100D | C
206 | 单项选择题 | 碳纤维增强PLA的主要优势是（） | 高弹性 | 高强度高模量 | 易降解 | 耐高温 | B
207 | 单项选择题 | 以下哪种材料不能用于食品接触级3D打印（） | PLA | PETG | ABS | PP | C
208 | 单项选择题 | 金属粉末的球形度越高，铺粉效果（） | 越好 | 越差 | 无影响 | 不确定 | A
209 | 单项选择题 | 陶瓷3D打印常用的原材料是（） | 陶瓷丝材 | 陶瓷粉末 | 陶瓷树脂 | 陶瓷粘结剂 | B
210 | 单项选择题 | 生物3D打印常用的生物材料是（） | PLA | 明胶 | ABS | 不锈钢 | B
211 | 单项选择题 | 增材制造中，高抗冲ABS的主要应用场景是（） | 装饰件 | 结构件 | 柔性件 | 透明件 | B
212 | 单项选择题 | PETG材料的透光率一般可达（） | 70%左右 | 80%左右 | 90%左右 | 95%左右 | C
213 | 单项选择题 | 金属粉末的松装密度越高，其铺粉的均匀性（） | 越好 | 越差 | 无影响 | 先好后差 | A
214 | 单项选择题 | 以下哪种光敏树脂具有耐高温特性（） | 普通光敏树脂 | 韧性光敏树脂 | 耐高温光敏树脂 | 高硬度光敏树脂 | C
215 | 单项选择题 | 尼龙材料用于FDM打印时，主要需要解决的问题是（） | 易翘曲 | 易断裂 | 熔点低 | 粘度高 | A
216 | 单项选择题 | 铜粉用于SLM打印的主要难点是（） | 熔点低 | 反射率高 | 流动性差 | 易氧化 | B
217 | 单项选择题 | 以下哪种材料属于复合材料3D打印原材料（） | 纯PLA丝 | 碳纤维PLA丝 | 纯ABS丝 | 纯PETG丝 | B
218 | 单项选择题 | 水凝胶材料主要应用于哪种3D打印领域（） | 工业零件 | 文创产品 | 生物3D打印 | 模具制造 | C
219 | 单项选择题 | 不锈钢316L粉末的主要应用领域是（） | 航空航天 | 医疗器械 | 汽车内饰 | 建筑构件 | B
220 | 单项选择题 | 以下哪种FDM材料打印时无需加热工作台（） | ABS | PLA | PETG | 尼龙 | B
221 | 单项选择题 | FDM设备的送丝机构主要由什么组成（） | 步进电机+送丝轮 | 伺服电机+齿轮 | 步进电机+皮带 | 伺服电机+送丝轮 | A
222 | 单项选择题 | SLA设备的激光振镜的作用是（） | 调节激光功率 | 控制激光扫描路径 | 冷却激光 | 聚焦激光 | B
223 | 单项选择题 | SLM设备的铺粉装置主要是（） | 刮刀 | 辊筒 | 喷头 | A或B | D
224 | 单项选择题 | 3DP设备的喷头类型是（） | 熔融喷头 | 喷墨喷头 | 激光喷头 | 粉末喷头 | B
225 | 单项选择题 | FDM设备的导轨类型常用的是（） | 滚珠丝杠导轨 | 滑动导轨 | 齿轮导轨 | 皮带导轨 | A
226 | 单项选择题 | 增材制造设备的急停按钮作用是（） | 暂停打印 | 紧急停止所有运动和加热 | 关闭设备 | 重启设备 | B
227 | 单项选择题 | SLA设备的树脂槽刮刀的作用是（） | 刮平树脂表面 | 清理树脂槽 | 切割成型件 | 搅拌树脂 | A
228 | 单项选择题 | SLM设备的惰性气体一般使用（） | 氧气 | 氮气 | 氩气 | 二氧化碳 | C
229 | 单项选择题 | FDM设备的加热块常用的材料是（） | 铝 | 铜 | 铁 | 不锈钢 | B
230 | 单项选择题 | 增材制造设备的限位开关作用是（） | 控制打印范围 | 调节温度 | 控制速度 | 检测故障 | A
231 | 单项选择题 | FDM设备的喷嘴一般采用哪种材料（） | 黄铜 | 塑料 | 铝 | 亚克力 | A
232 | 单项选择题 | SLA设备的激光波长一般为（） | 254nm | 355nm | 450nm | 532nm | B
233 | 单项选择题 | SLM设备的激光光斑直径一般在（）范围 | 10-50μm | 50-100μm | 100-200μm | 200-300μm | B
234 | 单项选择题 | 3DP设备的粉末床温度一般控制在（） | 室温 | 40-60℃ | 60-80℃ | 80-100℃ | B
235 | 单项选择题 | FDM设备的热床一般采用哪种加热方式（） | 电阻加热 | 红外加热 | 激光加热 | 电磁加热 | A
236 | 单项选择题 | SLA设备的成型平台移动精度一般可达（） | 0.01mm | 0.1mm | 0.5mm | 1mm | A
237 | 单项选择题 | SLM设备的成型腔真空度一般需达到（） | 10-1Pa | 10-2Pa | 10-3Pa | 10-4Pa | C
238 | 单项选择题 | 增材制造设备的触摸屏主要用于（） | 显示设备参数 | 操作设备控制 | 监测打印过程 | 以上都是 | D
239 | 单项选择题 | FDM设备的冷却风扇主要安装在（） | 喷头处 | 热床处 | 设备机箱 | 送丝机构 | A
240 | 单项选择题 | SLA设备的树脂槽密封的目的是（） | 防止树脂挥发 | 防止灰尘进入 | 防止树脂固化 | 以上都是 | D
241 | 单项选择题 | FDM技术中，“外壁层数”一般设置为（） | 1-2层 | 2-4层 | 4-6层 | 6-8层 | B
242 | 单项选择题 | SLA技术中，“扫描间距”一般设置为激光光斑的（） | 2026-01-02 | 2026-02-03 | 2026-03-04 | 相同 | B
243 | 单项选择题 | SLM技术中，“体积能量密度”的计算公式是（） | P/(vhd) | Pvh*d | P/(v+h+d) | P*(v+h+d) | A
244 | 单项选择题 | FDM技术中，“首层温度”一般比正常打印温度（） | 高5-10℃ | 低5-10℃ | 相同 | 高10-20℃ | A
245 | 单项选择题 | SLA技术中，“脱模角度”一般设置为（） | 0.5-1° | 1-2° | 2-3° | 3-5° | B
246 | 单项选择题 | SLM技术中，“预热温度”一般为金属熔点的（） | 10%-20% | 20%-30% | 30%-40% | 40%-50% | B
247 | 单项选择题 | FDM技术中，“首层层厚”一般比正常层厚（） | 大 | 小 | 相同 | 无关 | A
248 | 单项选择题 | 增材制造技术中，“工艺窗口”指的是（） | 设备工作范围 | 参数优化的合理范围 | 成型空间 | 材料适用范围 | B
249 | 单项选择题 | FDM技术中，“填充速度”一般设置为（） | 30-50mm/s | 50-100mm/s | 100-200mm/s | 200-300mm/s | C
250 | 单项选择题 | SLA技术中，“层固化时间”与层厚的关系是（） | 层厚越大，时间越长 | 层厚越大，时间越短 | 无关 | 不确定 | A
251 | 单项选择题 | FDM技术中，回抽速度一般设置为（） | 10-30mm/s | 30-60mm/s | 60-100mm/s | 100-150mm/s | C
252 | 单项选择题 | SLA技术中，激光功率一般设置为（） | 5-10mW | 10-50mW | 50-200mW | 200-500mW | C
253 | 单项选择题 | SLM技术中，扫描速度一般设置为（） | 50-200mm/s | 200-500mm/s | 500-1000mm/s | 1000-2000mm/s | B
254 | 单项选择题 | FDM技术中，层厚一般常用的设置范围是（） | 0.05-0.1mm | 0.1-0.3mm | 0.3-0.5mm | 0.5-1mm | B
255 | 单项选择题 | SLA技术中，树脂液面高度一般高于成型平台（） | 0.1-0.2mm | 0.2-0.5mm | 0.5-1mm | 1-2mm | B
256 | 单项选择题 | SLM技术中，铺粉厚度一般设置为（） | 20-50μm | 50-100μm | 100-200μm | 200-300μm | B
257 | 单项选择题 | FDM技术中，打印速度与成型件精度的关系是（） | 速度越快，精度越高 | 速度越快，精度越低 | 无关 | 先高后低 | B
258 | 单项选择题 | SLA技术中，扫描方式对成型件内应力的影响是（） | 往复扫描内应力大 | 单向扫描内应力大 | 无影响 | 岛状扫描内应力大 | A
259 | 单项选择题 | SLM技术中，多道扫描的重叠率一般设置为（） | 10%-20% | 20%-30% | 30%-40% | 40%-50% | B
260 | 单项选择题 | FDM技术中，填充角度一般设置为（） | 0° | 45° | 90° | 135° | B
261 | 单项选择题 | 增材制造技术在航天领域主要用于制造（） | 火箭发动机喷管 | 火箭箭体 | 卫星外壳 | 航天服 | A
262 | 单项选择题 | 医疗领域中，3D打印正畸牙套常用的技术是（） | FDM | SLA | SLM | 3DP | B
263 | 单项选择题 | 汽车领域中，3D打印主要用于制造（） | 发动机缸体 | 定制化夹具检具 | 轮胎 | 车身框架 | B
264 | 单项选择题 | 模具制造中，3D打印软模常用的材料是（） | 金属粉末 | 光敏树脂 | PLA | ABS | B
265 | 单项选择题 | 增材制造技术在电子领域的应用是（） | 制造电路板 | 制造芯片 | 制造电子外壳 | 制造导线 | A
266 | 单项选择题 | GB/T 36073-2018是关于增材制造（）的标准 | 术语 | 工艺分类 | 力学性能测试 | 尺寸公差 | C
267 | 单项选择题 | ISO/ASTM 52900是增材制造的（）标准 | 基础术语 | 材料标准 | 设备标准 | 工艺标准 | A
268 | 单项选择题 | 增材制造技术在建筑领域的应用是（） | 3D打印建筑构件 | 3D打印整栋建筑 | 3D打印装修材料 | 以上都是 | D
269 | 单项选择题 | 工业级增材制造设备的成型精度一般可以达到（） | ±0.1mm | ±0.01mm | ±0.001mm | ±1mm | A
270 | 单项选择题 | 桌面级FDM设备的成型精度一般可以达到（） | ±0.1mm | ±0.2mm | ±0.3mm | ±0.5mm | B
271 | 单项选择题 | 增材制造技术在文创领域可制造（） | 定制化雕塑 | 文创摆件 | 个性化饰品 | 以上都是 | D
272 | 单项选择题 | 航空领域中，3D打印钛合金零件的主要优势是（） | 减重 | 成本低 | 生产效率高 | 易加工 | A
273 | 单项选择题 | 医疗领域中，3D打印人工骨的核心要求是（） | 高强度 | 生物相容性 | 耐高温 | 易成型 | B
274 | 单项选择题 | 模具制造中，3D打印快速原型的目的是（） | 直接用于生产 | 验证设计合理性 | 替代模具 | 降低成本 | B
275 | 单项选择题 | 增材制造技术在教育领域的应用是（） | 3D打印教学模型 | 实训设备 | 创新设计教具 | 以上都是 | D
276 | 单项选择题 | GB/T 35351-2017《增材制造 术语》发布于（） | 2015年 | 2017年 | 2019年 | 2021年 | B
277 | 单项选择题 | 增材制造技术在汽车改装领域的应用是（） | 定制化外观件 | 改装配件 | 个性化内饰 | 以上都是 | D
278 | 单项选择题 | 工业级SLM设备的成型空间一般为（） | 100×100×100mm | 200×200×200mm | 300×300×300mm | 以上都是 | D
279 | 单项选择题 | 3D打印食品的主要技术是（） | FDM | SLA | 3DP | SLM | C
280 | 单项选择题 | 增材制造技术在船舶领域的应用是（） | 制造船舶模型 | 定制化零部件 | 船用模具 | 以上都是 | D
281 | 单项选择题 | FDM设备日常维护中，喷头清理的周期一般为（） | 每天 | 每周 | 每月 | 每季度 | B
282 | 单项选择题 | SLA设备树脂槽的清理方法是（） | 酒精擦拭 | 丙酮擦拭 | 清水清洗 | 专用清洁剂清洗 | B
283 | 单项选择题 | SLM设备铺粉装置的清理需要（） | 干布擦拭 | 酒精清洗 | 真空吸尘 | 高压气吹 | C
284 | 单项选择题 | FDM设备送丝轮的磨损会导致（） | 送丝不畅 | 喷头堵塞 | 丝材断裂 | 以上都是 | D
285 | 单项选择题 | SLA设备激光光路偏移的校准方法是（） | 手动调节振镜 | 软件校准 | 更换激光管 | 调整树脂槽 | A
286 | 单项选择题 | SLM设备惰性气体系统漏气会导致（） | 粉末氧化 | 成型件缺陷 | 激光故障 | 以上都是 | D
287 | 单项选择题 | FDM设备热床温度不准的原因是（） | 温度传感器故障 | 加热片损坏 | 热床积垢 | 以上都是 | D
288 | 单项选择题 | SLA设备树脂固化在树脂槽壁的原因是（） | 光源泄漏 | 树脂过期 | 温度过高 | 搅拌不均 | A
289 | 单项选择题 | SLM设备粉末结块的主要原因是（） | 粉末受潮 | 粉末氧化 | 铺粉不当 | 温度过高 | A
290 | 单项选择题 | 增材制造设备的导轨润滑周期一般为（） | 每周 | 每月 | 每季度 | 每年 | B
291 | 单项选择题 | FDM设备喷嘴磨损会导致（） | 线宽不均 | 喷头堵塞 | 成型件精度下降 | 以上都是 | D
292 | 单项选择题 | SLA设备成型平台不平整会导致（） | 层间分离 | 成型件翘曲 | 树脂固化不均 | 以上都是 | D
293 | 单项选择题 | SLM设备激光功率衰减的原因是（） | 激光管老化 | 光路污染 | 电压不稳 | 以上都是 | D
294 | 单项选择题 | FDM设备机箱散热不良会导致（） | 设备死机 | 温度失控 | 零件损坏 | 以上都是 | D
295 | 单项选择题 | SLA设备的光敏树脂过期会导致（） | 固化速度变慢 | 成型件强度下降 | 树脂粘度升高 | 以上都是 | D
296 | 单项选择题 | SLM设备的成型腔清理需要在（）环境下进行 | 干燥 | 无尘 | 惰性气体保护 | 以上都是 | D
297 | 单项选择题 | FDM设备的丝材架卡住会导致（） | 送丝中断 | 丝材断裂 | 喷头堵塞 | 以上都是 | D
298 | 单项选择题 | 增材制造设备的电源维护主要是（） | 检查电源线 | 清理电源接口 | 检测电压稳定性 | 以上都是 | D
299 | 单项选择题 | SLA设备的刮刀磨损会导致（） | 树脂表面不平整 | 成型件精度下降 | 刮刀刮伤成型平台 | 以上都是 | D
300 | 单项选择题 | SLM设备的粉末回收系统故障会导致（） | 粉末浪费 | 铺粉不均 | 设备堵塞 | 以上都是 | D
301 | 单项选择题 | 增材制造成型件的尺寸误差类型不包括（） | 整体缩放误差 | 局部偏差 | 形状误差 | 重量误差 | D
302 | 单项选择题 | FDM成型件出现翘曲的解决方法是（） | 提高热床温度 | 增加保温罩 | 优化打印参数 | 以上都是 | D
303 | 单项选择题 | SLA成型件出现表面不光滑的原因是（） | 层厚过大 | 激光光斑过大 | 树脂粘度高 | 以上都是 | D
304 | 单项选择题 | SLM成型件出现孔隙的解决方法是（） | 优化激光参数 | 提高粉末质量 | 增加重熔扫描 | 以上都是 | D
305 | 单项选择题 | FDM成型件层间分离的主要原因是（） | 喷头温度过低 | 层厚过大 | 打印速度过快 | 以上都是 | D
306 | 单项选择题 | SLA成型件出现开裂的原因是（） | 内应力过大 | 树脂固化不均 | 后处理不当 | 以上都是 | D
307 | 单项选择题 | SLM成型件出现变形的主要原因是（） | 内应力过大 | 预热温度不足 | 扫描策略不合理 | 以上都是 | D
308 | 单项选择题 | FDM成型件出现拉丝的解决方法是（） | 增加回抽距离 | 提高回抽速度 | 降低喷头温度 | 以上都是 | D
309 | 单项选择题 | SLA成型件出现气泡的解决方法是（） | 树脂脱泡 | 降低层厚 | 优化激光功率 | 以上都是 | D
310 | 单项选择题 | SLM成型件出现球化现象的原因是（） | 激光能量密度不足 | 粉末熔点过高 | 扫描速度过快 | 以上都是 | D
311 | 单项选择题 | FDM成型件的表面后处理方法不包括（） | 打磨 | 抛光 | 退火 | 喷漆 | C
312 | 单项选择题 | SLA成型件的二次固化时间一般为（） | 10-20min | 20-60min | 60-120min | 120-240min | B
313 | 单项选择题 | SLM成型件的喷砂处理目的是（） | 提高表面光滑度 | 去除粉末残留 | 提高强度 | 降低内应力 | B
314 | 单项选择题 | FDM成型件的抛光方法有（） | 手工抛光 | 机械抛光 | 化学抛光 | 以上都是 | D
315 | 单项选择题 | SLA成型件的清洗时间一般为（） | 1-5min | 5-15min | 15-30min | 30-60min | B
316 | 单项选择题 | SLM成型件的热处理温度一般为（） | 200-400℃ | 400-600℃ | 600-800℃ | 800-1000℃ | C
317 | 单项选择题 | 增材制造成型件的力学性能测试不包括（） | 拉伸测试 | 弯曲测试 | 硬度测试 | 颜色测试 | D
318 | 单项选择题 | FDM成型件的拉伸强度主要与（）有关 | 填充密度 | 材料特性 | 层厚 | 以上都是 | D
319 | 单项选择题 | SLA成型件的邵氏硬度一般可达到（） | 50D以上 | 60D以上 | 70D以上 | 80D以上 | D
320 | 单项选择题 | SLM成型件的致密度一般可达到（） | 80%以上 | 90%以上 | 95%以上 | 99%以上 | D
321 | 单项选择题 | 切片软件中，模型缩放的功能是（） | 调整模型尺寸 | 优化模型结构 | 修复模型缺陷 | 添加支撑结构 | A
322 | 单项选择题 | Cura软件中，“床面粘附”的设置不包括（） | 裙边 | 底座 | 支撑 | 筏板 | C
323 | 单项选择题 | 切片软件中，“支撑密度”的设置会影响（） | 支撑强度 | 支撑去除难度 | 成型时间 | 以上都是 | D
324 | 单项选择题 | PrusaSlicer软件的优势是（） | 切片速度快 | 参数设置丰富 | 支持多设备 | 以上都是 | D
325 | 单项选择题 | 切片软件中，模型旋转的目的是（） | 优化打印方向 | 减少支撑结构 | 提高成型精度 | 以上都是 | D
326 | 单项选择题 | Simplify3D软件的核心优势是（） | 参数优化功能强 | 成型质量高 | 支持自定义工艺 | 以上都是 | D
327 | 单项选择题 | 切片软件中，“分层高度”就是指（） | 层厚 | 喷嘴高度 | 成型高度 | 支撑高度 | A
328 | 单项选择题 | 切片软件中，模型合并的功能是（） | 将多个模型合并为一个 | 优化模型几何结构 | 修复模型孔洞 | 调整模型位置 | A
329 | 单项选择题 | 切片软件中，“外壁速度”一般比填充速度（） | 快 | 慢 | 相等 | 无关 | B
330 | 单项选择题 | 切片软件生成的打印文件格式一般为（） | STL | GCODE | OBJ | 3MF | B
331 | 单项选择题 | 3MF文件相比STL文件的优势是（） | 可存储颜色信息 | 可存储材质信息 | 文件体积更小 | 以上都是 | D
332 | 单项选择题 | 切片软件中，“支撑角度”设置越小，支撑结构（） | 越多 | 越少 | 不变 | 不确定 | A
333 | 单项选择题 | 切片软件中，“首层粘附宽度”一般设置为（） | 0.1-0.3mm | 0.3-0.5mm | 0.5-1mm | 1-2mm | C
334 | 单项选择题 | 切片软件中，“冷却风扇”的开启时间一般设置为（） | 第一层后 | 第二层后 | 第五层后 | 第十层后 | A
335 | 单项选择题 | 切片软件中，“回抽距离”的设置与（）有关 | 丝材直径 | 喷嘴直径 | 打印速度 | 以上都是 | D
336 | 单项选择题 | 切片软件中，模型修复的功能不包括（） | 填补孔洞 | 修复非流形边 | 调整模型颜色 | 合并重叠面 | C
337 | 单项选择题 | 切片软件中，“填充图案”的选择与（）有关 | 成型件强度 | 打印速度 | 成型件重量 | 以上都是 | D
338 | 单项选择题 | 切片软件中，“喷嘴直径”的设置会影响（） | 线宽 | 层厚 | 打印速度 | 以上都是 | A
339 | 单项选择题 | 切片软件中，“热床温度”的设置需要根据（）调整 | 材料类型 | 环境温度 | 打印模型 | 以上都是 | D
340 | 单项选择题 | 切片软件中，“打印时间预估”的依据是（） | 模型尺寸 | 工艺参数 | 设备速度 | 以上都是 | D
341 | 单项选择题 | 增材制造技术的发展趋势不包括（） | 大尺寸成型 | 多材料复合打印 | 单一设备类型 | 智能化制造 | C
342 | 单项选择题 | 工业级增材制造的发展方向是（） | 高精度 | 高速度 | 低成本 | 以上都是 | D
343 | 单项选择题 | 生物3D打印的发展趋势是（） | 器官打印 | 个性化医疗 | 生物材料创新 | 以上都是 | D
344 | 单项选择题 | 金属3D打印的发展难点是（） | 成本高 | 生产效率低 | 工艺复杂 | 以上都是 | D
345 | 单项选择题 | 增材制造与减材制造结合的复合制造技术优势是（） | 提高精度 | 提高效率 | 降低成本 | 以上都是 | D
346 | 单项选择题 | 增材制造的智能化主要体现在（） | 智能监控 | 自动调参 | 故障自诊断 | 以上都是 | D
347 | 单项选择题 | 大尺寸增材制造的应用领域是（） | 建筑 | 船舶 | 航空航天 | 以上都是 | D
348 | 单项选择题 | 多材料3D打印的技术难点是（） | 材料兼容性 | 设备结构复杂 | 工艺参数优化 | 以上都是 | D
349 | 单项选择题 | 增材制造的云打印模式核心是（） | 远程设计 | 云端切片 | 分布式打印 | 以上都是 | D
350 | 单项选择题 | 微纳3D打印的成型精度可以达到（） | 微米级 | 亚微米级 | 纳米级 | 以上都是 | D
351 | 单项选择题 | 增材制造技术的材料发展趋势是（） | 高性能材料 | 复合新材料 | 生物可降解材料 | 以上都是 | D
352 | 单项选择题 | 增材制造设备的小型化发展主要面向（） | 桌面级市场 | 教育领域 | 个人创客 | 以上都是 | D
353 | 单项选择题 | 增材制造与人工智能结合的应用是（） | 工艺参数优化 | 缺陷检测 | 模型设计 | 以上都是 | D
354 | 单项选择题 | 增材制造的标准化发展主要包括（） | 术语标准 | 材料标准 | 工艺标准 | 以上都是 | D
355 | 单项选择题 | 增材制造的绿色化发展体现在（） | 材料回收利用 | 降低能耗 | 减少污染物 | 以上都是 | D
356 | 单项选择题 | 陶瓷3D打印的发展趋势是（） | 高精度 | 高致密度 | 复杂结构成型 | 以上都是 | D
357 | 单项选择题 | 增材制造技术在新能源领域的应用是（） | 电池电极打印 | 光伏组件 | 风电叶片 | 以上都是 | D
358 | 单项选择题 | 增材制造的批量生产技术难点是（） | 生产效率 | 成型一致性 | 成本控制 | 以上都是 | D
359 | 单项选择题 | 增材制造的在线监测技术主要监测（） | 温度 | 成型过程 | 缺陷产生 | 以上都是 | D
360 | 单项选择题 | 增材制造技术的未来应用场景不包括（） | 太空制造 | 深海制造 | 传统大批量生产 | 个性化定制 | C
361 | 单项选择题 | 增材制造技术人员的职业能力要求不包括（） | 3D建模能力 | 设备操作能力 | 材料研发能力 | 后处理能力 | C
362 | 单项选择题 | 增材制造工艺工程师的核心工作是（） | 设备维护 | 参数优化 | 模型设计 | 材料选择 | B
363 | 单项选择题 | 3D建模工程师的必备技能是（） | 掌握CAD软件 | 了解打印工艺 | 模型优化设计 | 以上都是 | D
364 | 单项选择题 | 增材制造设备维护工程师的工作内容包括（） | 设备调试 | 故障维修 | 日常保养 | 以上都是 | D
365 | 单项选择题 | 增材制造的质量检测工程师需要掌握（） | 尺寸检测 | 力学性能测试 | 缺陷检测 | 以上都是 | D
366 | 单项选择题 | 增材制造技术的培训内容不包括（） | 机械加工 | 3D建模 | 设备操作 | 工艺优化 | A
367 | 单项选择题 | 增材制造职业技能等级认定分为（） | 初级 | 中级 | 高级 | 以上都是 | D
368 | 单项选择题 | 增材制造初级技工的要求是（） | 能简单操作设备 | 能进行基础后处理 | 能识别常见故障 | 以上都是 | D
369 | 单项选择题 | 增材制造中级技师的要求是（） | 能优化工艺参数 | 能进行设备调试 | 能修复复杂模型 | 以上都是 | D
370 | 单项选择题 | 增材制造高级技师的要求是（） | 能进行工艺研发 | 能解决复杂技术问题 | 能指导技术培训 | 以上都是 | D
371 | 单项选择题 | 增材制造技术的学习路径不包括（） | 材料科学 | 计算机编程 | 机械设计 | 模具制造 | B
372 | 单项选择题 | 3D打印创客的核心能力是（） | 创新设计 | 设备操作 | 手工制作 | 以上都是 | A
373 | 单项选择题 | 增材制造在企业中的应用流程是（） | 设计→切片→打印→后处理 | 切片→设计→打印→后处理 | 设计→打印→切片→后处理 | 打印→设计→切片→后处理 | A
374 | 单项选择题 | 增材制造技术人员需要了解的材料知识包括（） | 材料特性 | 材料适用范围 | 材料处理方法 | 以上都是 | D
375 | 单项选择题 | 增材制造技术人员需要掌握的软件包括（） | CAD软件 | 切片软件 | 检测软件 | 以上都是 | D
376 | 单项选择题 | 增材制造的安全生产要求不包括（） | 佩戴防护用品 | 定期设备检查 | 随意更改参数 | 规范操作流程 | C
377 | 单项选择题 | 增材制造设备操作的安全注意事项是（） | 防止烫伤 | 防止激光辐射 | 防止粉尘污染 | 以上都是 | D
378 | 单项选择题 | 增材制造后处理的安全注意事项是（） | 防止化学试剂伤害 | 防止机械伤害 | 做好通风防护 | 以上都是 | D
379 | 单项选择题 | 增材制造的现场管理要求是（） | 环境整洁 | 材料分类存放 | 设备定期维护 | 以上都是 | D
380 | 单项选择题 | 增材制造技术的技术文档管理包括（） | 工艺参数记录 | 打印过程记录 | 质量检测记录 | 以上都是 | D
381 | 单项选择题 | 以下哪种不属于增材制造的工艺分类（） | 材料挤出 | 光聚合 | 材料去除 | 粉末床熔融 | C
382 | 单项选择题 | 材料挤出成型技术不包括（） | FDM | FFF | SLA | DED | C
383 | 单项选择题 | 光聚合成型技术的特点是（） | 精度高 | 表面质量好 | 成型速度快 | 以上都是 | D
384 | 单项选择题 | 粉末床熔融成型技术包括（） | SLM | SLS | EBM | 以上都是 | D
385 | 单项选择题 | 粘结剂喷射成型技术的优势是（） | 成型速度快 | 可打印多种材料 | 成本低 | 以上都是 | D
386 | 单项选择题 | 定向能量沉积技术主要应用于（） | 金属零件修复 | 大尺寸零件成型 | 复合材料成型 | 以上都是 | D
387 | 单项选择题 | 增材制造工艺选择的依据是（） | 零件要求 | 材料类型 | 生产成本 | 以上都是 | D
388 | 单项选择题 | 光聚合成型技术的原材料是（） | 光敏树脂 | 金属粉末 | 塑料丝材 | 陶瓷粉末 | A
389 | 单项选择题 | 粉末床熔融成型技术的能源是（） | 激光 | 电子束 | 等离子束 | 以上都是 | D
390 | 单项选择题 | 材料挤出成型技术的核心是（） | 材料熔融 | 材料挤出 | 逐层沉积 | 以上都是 | D
391 | 单项选择题 | 增材制造工艺的成型效率主要与（）有关 | 工艺类型 | 设备性能 | 零件尺寸 | 以上都是 | D
392 | 单项选择题 | 光聚合成型技术的层厚一般可达到（） | 0.01-0.05mm | 0.05-0.1mm | 0.1-0.2mm | 0.2-0.5mm | B
393 | 单项选择题 | 粉末床熔融成型技术的成型件致密度主要与（）有关 | 激光参数 | 粉末质量 | 扫描策略 | 以上都是 | D
394 | 单项选择题 | 粘结剂喷射成型技术的成型精度主要受（）影响 | 粘结剂喷射量 | 粉末粒径 | 层厚 | 以上都是 | D
395 | 单项选择题 | 定向能量沉积技术的成型速度一般（） | 较慢 | 中等 | 较快 | 极快 | C
396 | 单项选择题 | 增材制造工艺的选择需要考虑（） | 零件精度要求 | 零件材料要求 | 生产批量 | 以上都是 | D
397 | 单项选择题 | 以下哪种工艺适合制造高精度树脂零件（） | FDM | SLA | SLM | 3DP | B
398 | 单项选择题 | 以下哪种工艺适合制造金属结构件（） | FDM | SLA | SLM | 3DP | C
399 | 单项选择题 | 以下哪种工艺适合制造彩色零件（） | FDM | SLA | SLM | 3DP | D
400 | 单项选择题 | 以下哪种工艺适合制造大尺寸零件（） | FDM | DED | SLA | SLM | B
401 | 单项选择题 | 增材制造中，零件的设计原则不包括（） | 轻量化设计 | 一体化设计 | 传统制造设计 | 拓扑优化设计 | C
402 | 单项选择题 | 3D打印零件的轻量化设计方法不包括（） | 镂空结构 | 点阵结构 | 实心结构 | 仿生结构 | C
403 | 单项选择题 | 一体化设计的核心优势是（） | 减少装配环节 | 提高结构强度 | 降低制造成本 | 以上都是 | D
404 | 单项选择题 | 点阵结构的主要应用场景是（） | 承重结构 | 轻量化结构 | 密封结构 | 耐高温结构 | B
405 | 单项选择题 | 仿生结构设计的灵感来源于（） | 自然界生物 | 传统机械结构 | 建筑结构 | 航空结构 | A
406 | 单项选择题 | 3D打印模型设计中，倒角的作用是（） | 提高强度 | 减少应力集中 | 便于脱模 | 以上都是 | D
407 | 单项选择题 | 模型设计中，避免尖锐内角的原因是（） | 易产生应力集中 | 打印难度大 | 易出现缺陷 | 以上都是 | D
408 | 单项选择题 | 薄壁结构的设计要求是（） | 壁厚均匀 | 避免过大跨度 | 增加加强筋 | 以上都是 | D
409 | 单项选择题 | 加强筋的设计目的是（） | 提高结构强度 | 防止变形 | 减轻重量 | 以上都是 | D
410 | 单项选择题 | 3D打印模型的装配设计需要考虑（） | 配合精度 | 打印工艺 | 拆卸方便 | 以上都是 | D
411 | 单项选择题 | 拓扑优化设计的核心是（） | 去除冗余材料 | 提高材料利用率 | 优化结构性能 | 以上都是 | D
412 | 单项选择题 | 3D打印模型设计中，孔的设计要求是（） | 孔径不宜过小 | 孔壁光滑 | 避免盲孔过深 | 以上都是 | D
413 | 单项选择题 | 悬臂结构的设计限制是（） | 长度不宜过长 | 增加支撑 | 提高壁厚 | 以上都是 | D
414 | 单项选择题 | 曲面结构的打印优势是（） | 无需模具 | 成型精度高 | 表面质量好 | 以上都是 | D
415 | 单项选择题 | 3D打印模型的公差设计需要考虑（） | 设备精度 | 材料收缩 | 工艺参数 | 以上都是 | D
416 | 单项选择题 | 一体化打印的零件相比传统装配零件，其密封性（） | 更好 | 更差 | 相同 | 不确定 | A
417 | 单项选择题 | 3D打印模型设计中，拔模角度的作用是（） | 便于脱模 | 减少支撑 | 提高精度 | 以上都是 | D
418 | 单项选择题 | 点阵结构的孔隙率一般可达到（） | 30%-50% | 50%-70% | 70%-90% | 90%以上 | C
419 | 单项选择题 | 3D打印模型的设计软件不包括（） | SolidWorks | AutoCAD | Cura | UG | C
420 | 单项选择题 | 参数化设计的优势是（） | 便于修改 | 可批量生成模型 | 优化结构性能 | 以上都是 | D
421 | 单项选择题 | 增材制造的质量控制要素不包括（） | 设备精度 | 材料质量 | 操作人员经验 | 环境温度 | C
422 | 单项选择题 | 3D打印过程的在线质量检测方法不包括（） | 视觉检测 | 温度检测 | 重量检测 | 激光扫描检测 | C
423 | 单项选择题 | 成型件的尺寸检测方法是（） | 卡尺测量 | 三坐标测量 | 投影仪测量 | 以上都是 | D
424 | 单项选择题 | 成型件的表面粗糙度检测使用（） | 粗糙度仪 | 显微镜 | 肉眼观察 | 以上都是 | A
425 | 单项选择题 | 金属成型件的致密度检测方法是（） | 金相分析 | 阿基米德排水法 | 射线检测 | 以上都是 | D
426 | 单项选择题 | 增材制造的质量控制标准不包括（） | 尺寸公差 | 表面粗糙度 | 零件重量 | 力学性能 | C
427 | 单项选择题 | 成型件的缺陷检测方法不包括（） | 超声检测 | 射线检测 | 颜色检测 | 渗透检测 | C
428 | 单项选择题 | 在线监控系统的核心是（） | 实时采集数据 | 数据分析处理 | 异常预警 | 以上都是 | D
429 | 单项选择题 | 材料质量控制的内容包括（） | 材料成分 | 材料性能 | 材料外观 | 以上都是 | D
430 | 单项选择题 | 工艺参数的质量控制要求是（） | 稳定性 | 一致性 | 优化性 | 以上都是 | D
431 | 单项选择题 | 成型件的力学性能检测不包括（） | 冲击测试 | 疲劳测试 | 光泽度测试 | 压缩测试 | C
432 | 单项选择题 | 树脂成型件的黄变检测属于（） | 外观质量检测 | 性能质量检测 | 尺寸质量检测 | 致密度检测 | A
433 | 单项选择题 | 增材制造的质量追溯系统主要记录（） | 材料信息 | 工艺参数 | 检测数据 | 以上都是 | D
434 | 单项选择题 | 成型件的翘曲变形检测使用（） | 平尺 | 百分表 | 投影仪 | 以上都是 | D
435 | 单项选择题 | 粉末材料的质量控制指标不包括（） | 粒径分布 | 球形度 | 颜色 | 松装密度 | C
436 | 单项选择题 | 丝材材料的质量控制指标包括（） | 直径公差 | 圆度 | 表面质量 | 以上都是 | D
437 | 单项选择题 | 增材制造的环境质量控制要求是（） | 温度稳定 | 湿度适宜 | 无尘洁净 | 以上都是 | D
438 | 单项选择题 | 成型件的装配精度检测属于（） | 尺寸质量检测 | 性能质量检测 | 外观质量检测 | 工艺质量检测 | A
439 | 单项选择题 | 在线质量检测的优势是（） | 实时反馈 | 及时调整 | 降低废品率 | 以上都是 | D
440 | 单项选择题 | 增材制造的质量改进方法不包括（） | 优化工艺参数 | 更换操作人员 | 改进材料质量 | 优化模型设计 | B
441 | 单项选择题 | 增材制造的成本构成不包括（） | 材料成本 | 设备成本 | 人工成本 | 运输成本 | D
442 | 单项选择题 | 材料成本在增材制造成本中的占比一般为（） | 10%-20% | 20%-40% | 40%-60% | 60%以上 | B
443 | 单项选择题 | 降低增材制造成本的方法不包括（） | 提高材料利用率 | 优化工艺参数 | 增加打印时间 | 批量打印 | C
444 | 单项选择题 | 设备折旧成本的计算依据是（） | 设备价格 | 使用寿命 | 使用频率 | 以上都是 | D
445 | 单项选择题 | 人工成本主要包括（） | 操作人工 | 技术人工 | 维护人工 | 以上都是 | D
446 | 单项选择题 | 后处理成本在制造成本中的占比与（）有关 | 零件要求 | 后处理工艺 | 零件数量 | 以上都是 | D
447 | 单项选择题 | 增材制造相比传统制造，在小批量生产中成本（） | 更低 | 更高 | 相同 | 不确定 | A
448 | 单项选择题 | 提高材料利用率的方法是（） | 优化模型设计 | 回收剩余材料 | 批量打印 | 以上都是 | D
449 | 单项选择题 | 优化工艺参数降低成本的核心是（） | 提高打印速度 | 减少材料消耗 | 降低设备能耗 | 以上都是 | D
450 | 单项选择题 | 增材制造的模具成本相比传统制造（） | 更低 | 更高 | 相同 | 无模具成本 | D
451 | 单项选择题 | 运输成本在增材制造中可降低的原因是（） | 就近生产 | 一体化成型 | 轻量化设计 | 以上都是 | D
452 | 单项选择题 | 增材制造的能耗成本主要与（）有关 | 设备功率 | 打印时间 | 工艺参数 | 以上都是 | D
453 | 单项选择题 | 批量打印降低成本的优势是（） | 提高设备利用率 | 减少人工干预 | 降低单位成本 | 以上都是 | D
454 | 单项选择题 | 简化后处理工艺的方法是（） | 优化打印参数 | 提高打印精度 | 改进模型设计 | 以上都是 | D
455 | 单项选择题 | 增材制造的设计成本相比传统制造（） | 更低 | 更高 | 相同 | 不确定 | B
456 | 单项选择题 | 降低设计成本的方法是（） | 采用参数化设计 | 使用标准化模型 | 优化设计流程 | 以上都是 | D
457 | 单项选择题 | 增材制造的质量成本主要包括（） | 检测成本 | 废品损失 | 返工成本 | 以上都是 | D
458 | 单项选择题 | 工业级增材制造的单位成本相比桌面级（） | 更低 | 更高 | 相同 | 不确定 | B
459 | 单项选择题 | 金属增材制造的成本相比塑料增材制造（） | 更低 | 更高 | 相同 | 不确定 | B
460 | 单项选择题 | 增材制造成本控制的核心是（） | 全流程优化 | 降低材料成本 | 提高设备利用率 | 减少人工成本 | A
461 | 单项选择题 | 增材制造的安全生产规范不包括（） | 设备操作规范 | 材料储存规范 | 人员考勤规范 | 后处理操作规范 | C
462 | 单项选择题 | 操作激光设备时，必须佩戴（） | 防护眼镜 | 安全帽 | 防毒面具 | 防滑鞋 | A
463 | 单项选择题 | 粉末材料的储存要求是（） | 防潮 | 防氧化 | 密封 | 以上都是 | D
464 | 单项选择题 | 树脂材料的操作注意事项是（） | 避免接触皮肤 | 避免吸入挥发气体 | 避光操作 | 以上都是 | D
465 | 单项选择题 | 增材制造设备的接地要求是（） | 可靠接地 | 接地电阻小于4Ω | 定期检测 | 以上都是 | D
466 | 单项选择题 | 打印过程中，设备舱门开启的危害是（） | 温度失控 | 激光辐射 | 粉末飞扬 | 以上都是 | D
467 | 单项选择题 | 后处理使用化学试剂时，需要（） | 佩戴防护手套 | 在通风橱操作 | 佩戴护目镜 | 以上都是 | D
468 | 单项选择题 | 金属粉末的扬尘防护措施是（） | 佩戴防尘口罩 | 在密闭环境操作 | 使用真空吸尘 | 以上都是 | D
469 | 单项选择题 | 设备维护的安全要求是（） | 断电操作 | 挂牌警示 | 专人监护 | 以上都是 | D
470 | 单项选择题 | 增材制造车间的消防要求是（） | 配备灭火器 | 禁止明火 | 保持通道畅通 | 以上都是 | D
471 | 单项选择题 | 丝材材料的储存要求是（） | 防潮 | 常温 | 避免阳光直射 | 以上都是 | D
472 | 单项选择题 | 激光设备的安全防护装置不包括（） | 防护罩 | 急停按钮 | 散热风扇 | 激光联锁装置 | C
473 | 单项选择题 | 增材制造车间的环境要求是（） | 温度稳定 | 湿度适宜 | 无尘 | 以上都是 | D
474 | 单项选择题 | 后处理使用打磨设备时，需要佩戴（） | 防护眼镜 | 防尘口罩 | 防护手套 | 以上都是 | D
475 | 单项选择题 | 增材制造的安全培训内容不包括（） | 设备操作 | 材料特性 | 财务知识 | 应急处理 | C
476 | 单项选择题 | 设备出现异常时，首先应（） | 按下急停按钮 | 通知技术人员 | 自行拆卸维修 | 继续打印 | A
477 | 单项选择题 | 化学试剂的储存要求是（） | 分类存放 | 贴标签 | 密封保存 | 以上都是 | D
478 | 单项选择题 | 增材制造车间的用电安全要求是（） | 禁止私拉乱接 | 定期检查线路 | 过载保护 | 以上都是 | D
479 | 单项选择题 | 成型件的搬运注意事项是（） | 防止碰撞 | 防止划伤 | 轻拿轻放 | 以上都是 | D
480 | 单项选择题 | 增材制造的应急处理措施不包括（） | 火灾处理 | 触电处理 | 设备清洁 | 化学灼伤处理 | C
481 | 单项选择题 | 增材制造的国家标准体系不包括（） | 基础标准 | 设备标准 | 食品标准 | 材料标准 | C
482 | 单项选择题 | GB/T 35352-2017是关于增材制造（）的标准 | 术语 | 工艺分类 | 尺寸公差 | 力学性能 | B
483 | 单项选择题 | 增材制造的行业标准制定主体是（） | 国家标准化管理委员会 | 行业协会 | 企业 | 科研院所 | B
484 | 单项选择题 | ISO/ASTM 52901是增材制造的（）标准 | 材料要求 | 工艺要求 | 设备要求 | 安全要求 | A
485 | 单项选择题 | 增材制造的团体标准特点是（） | 制定速度快 | 针对性强 | 灵活性高 | 以上都是 | D
486 | 单项选择题 | 增材制造标准的实施意义不包括（） | 提高产品质量 | 促进技术交流 | 增加制造成本 | 规范市场秩序 | C
487 | 单项选择题 | GB/T 35353-2017规定了增材制造成型件的（）要求 | 尺寸和几何公差 | 力学性能 | 表面粗糙度 | 致密度 | A
488 | 单项选择题 | 增材制造的国际标准制定组织是（） | ISO | ASTM | ISO/ASTM联合委员会 | ITU | C
489 | 单项选择题 | 增材制造材料标准的内容包括（） | 材料技术要求 | 试验方法 | 检验规则 | 以上都是 | D
490 | 单项选择题 | 增材制造设备标准的内容不包括（） | 设备参数 | 设备外观 | 试验方法 | 检验规则 | B
491 | 单项选择题 | 增材制造工艺标准的核心是（） | 工艺参数 | 工艺流程 | 质量控制 | 以上都是 | D
492 | 单项选择题 | 增材制造成品标准的内容包括（） | 技术要求 | 试验方法 | 包装运输 | 以上都是 | D
493 | 单项选择题 | 增材制造标准的发展趋势是（） | 系统化 | 国际化 | 专业化 | 以上都是 | D
494 | 单项选择题 | 企业标准的特点是（） | 严于国家标准 | 针对性强 | 符合企业实际 | 以上都是 | D
495 | 单项选择题 | 增材制造标准化的难点不包括（） | 技术更新快 | 工艺种类多 | 材料种类少 | 应用领域广 | C
496 | 单项选择题 | GB/T 36073-2018规定了增材制造成型件的（）测试方法 | 尺寸 | 表面粗糙度 | 力学性能 | 致密度 | C
497 | 单项选择题 | 增材制造的安全标准内容包括（） | 设备安全 | 操作安全 | 环境安全 | 以上都是 | D
498 | 单项选择题 | 增材制造标准的实施步骤是（） | 标准制定→标准发布→标准实施→标准修订 | 标准发布→标准制定→标准实施→标准修订 | 标准制定→标准实施→标准发布→标准修订 | 标准实施→标准制定→标准发布→标准修订 | A
499 | 单项选择题 | 增材制造的溯源标准内容包括（） | 信息记录 | 信息管理 | 信息查询 | 以上都是 | D
500 | 单项选择题 | 增材制造标准化对行业的影响是（） | 促进技术创新 | 提高行业竞争力 | 推动产业发展 | 以上都是 | D
501 | 单项选择题 | 增材制造与传统制造的结合模式不包括（） | 增材+减材 | 增材+等材 | 纯增材制造 | 纯传统制造 | D
502 | 单项选择题 | 增材+减材复合制造的优势是（） | 提高精度 | 提高表面质量 | 降低成本 | 以上都是 | D
503 | 单项选择题 | 增材制造用于传统制造的（）环节 | 模具制造 | 零件成型 | 零件修复 | 以上都是 | D
504 | 单项选择题 | 传统制造用于增材制造的（）环节 | 原材料加工 | 后处理 | 装配 | 以上都是 | D
505 | 单项选择题 | 增材+等材复合制造主要应用于（） | 金属零件成型 | 塑料零件成型 | 树脂零件成型 | 陶瓷零件成型 | A
506 | 单项选择题 | 增材制造修复传统制造零件的优势是（） | 修复精度高 | 不损伤基体 | 降低修复成本 | 以上都是 | D
507 | 单项选择题 | 传统模具制造的缺点是（） | 周期长 | 成本高 | 难以制造复杂模具 | 以上都是 | D
508 | 单项选择题 | 增材制造制造模具的优势是（） | 周期短 | 成本低 | 可制造复杂模具 | 以上都是 | D
509 | 单项选择题 | 增材制造与数控加工结合的复合设备是（） | 3D打印+铣床 | 3D打印+车床 | 3D打印+磨床 | 以上都是 | D
510 | 单项选择题 | 增材制造零件经传统后处理后，其精度（） | 提高 | 降低 | 不变 | 不确定 | A
511 | 单项选择题 | 传统制造的大批量生产优势与增材制造的（）优势互补 | 小批量定制 | 复杂结构成型 | 轻量化设计 | 以上都是 | D
512 | 单项选择题 | 增材制造用于传统制造的产品研发环节，可（） | 缩短研发周期 | 降低研发成本 | 提高研发效率 | 以上都是 | D
513 | 单项选择题 | 传统铸造与增材制造结合，可使用3D打印（） | 蜡模 | 砂型 | 型芯 | 以上都是 | D
514 | 单项选择题 | 增材制造与锻造结合的优势是（） | 提高材料致密度 | 提高结构强度 | 降低成本 | 以上都是 | D
515 | 单项选择题 | 增材制造零件的传统机加工后处理主要是（） | 铣削 | 钻孔 | 打磨 | 以上都是 | D
516 | 单项选择题 | 增材制造与传统制造结合的核心是（） | 发挥各自优势 | 降低成本 | 提高效率 | 以上都是 | D
517 | 单项选择题 | 增材制造用于传统汽车制造的（）环节 | 原型件制造 | 定制化零件制造 | 模具制造 | 以上都是 | D
518 | 单项选择题 | 传统航空制造中，增材制造主要用于制造（） | 复杂结构件 | 轻量化零件 | 修复零件 | 以上都是 | D
519 | 单项选择题 | 增材制造与传统制造结合的发展趋势是（） | 设备一体化 | 工艺一体化 | 设计一体化 | 以上都是 | D
520 | 单项选择题 | 增材制造不能替代传统制造的（）环节 | 大批量标准化生产 | 复杂结构成型 | 小批量定制 | 零件修复 | A
521 | 单项选择题 | 增材制造的应用领域拓展方向不包括（） | 航空航天 | 医疗健康 | 传统农业 | 新能源 | C
522 | 单项选择题 | 航空航天领域中，增材制造的应用优势不包括（） | 轻量化 | 一体化成型 | 大批量生产 | 缩短研制周期 | C
523 | 单项选择题 | 医疗健康领域中，增材制造的个性化应用是（） | 人工骨 | 正畸牙套 | 定制化假肢 | 以上都是 | D
524 | 单项选择题 | 汽车领域中，增材制造的量产应用是（） | 发动机缸体 | 定制化内饰件 | 车身框架 | 轮胎 | B
525 | 单项选择题 | 文创领域中，增材制造的核心应用是（） | 定制化产品 | 批量文创产品 | 传统工艺品 | 以上都是 | A
526 | 单项选择题 | 建筑领域中，3D打印建筑的优势是（） | 施工速度快 | 材料利用率高 | 可制造复杂造型 | 以上都是 | D
527 | 单项选择题 | 新能源领域中，增材制造用于制造（） | 电池电极 | 光伏组件支架 | 风电叶片 | 以上都是 | D
528 | 单项选择题 | 电子领域中，增材制造的应用是（） | 电路板打印 | 电子外壳制造 | 传感器制造 | 以上都是 | D
529 | 单项选择题 | 食品领域中，3D打印食品的特点是（） | 个性化定制 | 营养可控 | 造型多样 | 以上都是 | D
530 | 单项选择题 | 船舶领域中，增材制造的应用是（） | 船舶模型 | 定制化零部件 | 船舶模具 | 以上都是 | D
531 | 单项选择题 | 模具制造领域中，增材制造的主要应用是（） | 快速原型模具 | 注塑模具 | 冲压模具 | 以上都是 | A
532 | 单项选择题 | 教育领域中，增材制造的应用是（） | 教学模型 | 实训设备 | 创新设计教具 | 以上都是 | D
533 | 单项选择题 | 国防军工领域中，增材制造的应用优势是（） | 快速响应 | 复杂结构成型 | 轻量化 | 以上都是 | D
534 | 单项选择题 | 海洋工程领域中，增材制造的应用是（） | 海洋平台零部件 | 水下设备 | 海洋监测设备 | 以上都是 | D
535 | 单项选择题 | 轨道交通领域中，增材制造的应用是（） | 定制化零件 | 模具制造 | 轻量化结构件 | 以上都是 | D
536 | 单项选择题 | 增材制造在生物医疗领域的发展方向是（） | 器官打印 | 组织工程 | 生物材料创新 | 以上都是 | D
537 | 单项选择题 | 增材制造在航空航天领域的发展方向是（） | 大尺寸结构件 | 高性能金属零件 | 一体化成型部件 | 以上都是 | D
538 | 单项选择题 | 增材制造在汽车领域的发展方向是（） | 量产零部件 | 轻量化结构件 | 新能源汽车零件 | 以上都是 | D
539 | 单项选择题 | 增材制造在文创领域的发展方向是（） | 高端定制 | 文化IP衍生品 | 3D打印艺术 | 以上都是 | D
540 | 单项选择题 | 增材制造在建筑领域的发展方向是（） | 大尺寸建筑打印 | 功能性建筑材料 | 智能建筑打印 | 以上都是 | D
541 | 单项选择题 | 增材制造技术的专利类型不包括（） | 发明专利 | 实用新型专利 | 外观设计专利 | 商标专利 | D
542 | 单项选择题 | 增材制造的核心专利集中在（） | 工艺方法 | 设备结构 | 材料配方 | 以上都是 | D
543 | 单项选择题 | 我国增材制造专利的申请趋势是（） | 逐年增加 | 逐年减少 | 保持稳定 | 不确定 | A
544 | 单项选择题 | 增材制造专利的申请主体不包括（） | 企业 | 科研院所 | 个人 | 政府机关 | D
545 | 单项选择题 | 增材制造的国际专利主要申请机构是（） | 3D Systems | Stratasys | SLM Solutions | 以上都是 | D
546 | 单项选择题 | 增材制造专利的保护范围包括（） | 技术方案 | 产品结构 | 工艺方法 | 以上都是 | D
547 | 单项选择题 | 我国增材制造专利的优势领域是（） | 设备制造 | 工艺优化 | 材料研发 | 以上都是 | A
548 | 单项选择题 | 增材制造专利的转化应用方式不包括（） | 专利实施 | 专利转让 | 专利无效 | 专利许可 | C
549 | 单项选择题 | 增材制造的核心技术专利主要掌握在（）手中 | 国际企业 | 国内企业 | 科研院所 | 以上都是 | A
550 | 单项选择题 | 我国增材制造专利的发展趋势是（） | 数量增加 | 质量提升 | 领域拓展 | 以上都是 | D
551 | 单项选择题 | 增材制造专利的检索平台不包括（） | 国家知识产权局官网 | 知网 | ESPACENET | 智南针 | B
552 | 单项选择题 | 增材制造的专利布局策略不包括（） | 核心技术布局 | 周边技术布局 | 地域布局 | 放弃海外布局 | D
553 | 单项选择题 | 增材制造的实用新型专利保护期限是（） | 10年 | 20年 | 30年 | 50年 | A
554 | 单项选择题 | 增材制造的发明专利保护期限是（） | 10年 | 20年 | 30年 | 50年 | B
555 | 单项选择题 | 增材制造专利的侵权判定依据是（） | 全面覆盖原则 | 等同原则 | 禁止反悔原则 | 以上都是 | D
556 | 单项选择题 | 增材制造的专利合作方式不包括（） | 专利联盟 | 专利交叉许可 | 专利侵权 | 专利共享 | C
557 | 单项选择题 | 增材制造在生物医疗领域的专利集中在（） | 生物材料 | 打印工艺 | 医疗产品 | 以上都是 | D
558 | 单项选择题 | 增材制造在金属打印领域的专利集中在（） | 粉末材料 | 激光工艺 | 设备结构 | 以上都是 | D
559 | 单项选择题 | 增材制造专利的申请流程是（） | 申请→受理→审查→授权 | 受理→申请→审查→授权 | 申请→审查→受理→授权 | 审查→申请→受理→授权 | A
560 | 单项选择题 | 增材制造专利对行业发展的影响是（） | 促进技术创新 | 保护知识产权 | 推动产业升级 | 以上都是 | D
561 | 单项选择题 | 增材制造产业的发展现状不包括（） | 技术快速发展 | 应用领域不断拓展 | 市场规模持续增长 | 完全替代传统制造 | D
562 | 单项选择题 | 全球增材制造市场规模的增长趋势是（） | 逐年增长 | 逐年减少 | 保持稳定 | 不确定 | A
563 | 单项选择题 | 我国增材制造产业的发展优势不包括（） | 市场需求大 | 制造业基础雄厚 | 核心技术完全自主 | 政策支持力度大 | C
564 | 单项选择题 | 增材制造产业的产业链不包括（） | 上游材料 | 中游设备 | 下游应用 | 传统农业 | D
565 | 单项选择题 | 增材制造上游材料产业的发展趋势是（） | 高性能化 | 多样化 | 低成本化 | 以上都是 | D
566 | 单项选择题 | 增材制造中游设备产业的发展趋势是（） | 高精度 | 高速度 | 智能化 | 以上都是 | D
567 | 单项选择题 | 增材制造下游应用产业的发展趋势是（） | 应用领域拓展 | 应用深度加深 | 产业化程度提高 | 以上都是 | D
568 | 单项选择题 | 我国增材制造产业的政策支持不包括（） | 国家智能制造专项 | 增材制造产业发展行动计划 | 农产品补贴政策 | 高新技术企业扶持政策 | C
569 | 单项选择题 | 增材制造产业的集聚发展区域不包括（） | 长三角 | 珠三角 | 京津冀 | 青藏高原 | D
570 | 单项选择题 | 增材制造产业的发展瓶颈不包括（） | 核心技术受制于人 | 材料种类少 | 应用领域广 | 制造成本高 | C
571 | 单项选择题 | 全球增材制造的龙头企业不包括（） | 3D Systems | Stratasys | 华为 | SLM Solutions | C
572 | 单项选择题 | 我国增材制造的骨干企业不包括（） | 西安铂力特 | 北京隆源成型 | 格力 | 湖南华曙高科 | C
573 | 单项选择题 | 增材制造产业的投融资趋势是（） | 投资增加 | 融资渠道多元化 | 投资领域集中 | 以上都是 | D
574 | 单项选择题 | 增材制造产业的人才需求不包括（） | 设计人才 | 操作人才 | 农业人才 | 研发人才 | C
575 | 单项选择题 | 增材制造产业的发展趋势是（） | 技术融合化 | 产业集聚化 | 市场全球化 | 以上都是 | D
576 | 单项选择题 | 增材制造与智能制造的融合体现在（） | 智能设备 | 智能工艺 | 智能管理 | 以上都是 | D
577 | 单项选择题 | 增材制造产业的标准化发展将（） | 促进产业升级 | 提高产品质量 | 推动市场规范 | 以上都是 | D
578 | 单项选择题 | 增材制造产业的绿色发展体现在（） | 材料回收利用 | 降低能耗 | 减少污染物排放 | 以上都是 | D
579 | 单项选择题 | 增材制造产业的国际化发展趋势是（） | 技术交流加强 | 市场拓展加快 | 合作加深 | 以上都是 | D
580 | 单项选择题 | 我国增材制造产业的发展目标是（） | 成为全球增材制造强国 | 核心技术自主可控 | 产业规模大幅提升 | 以上都是 | D
581 | 单项选择题 | 增材制造技术人员的职业发展方向不包括（） | 工艺工程师 | 设备工程师 | 农业技术员 | 设计工程师 | C
582 | 单项选择题 | 增材制造工艺工程师的主要工作是（） | 工艺参数优化 | 成型质量控制 | 工艺研发 | 以上都是 | D
583 | 单项选择题 | 增材制造设备工程师的主要工作是（） | 设备调试 | 设备维护 | 设备研发 | 以上都是 | D
584 | 单项选择题 | 增材制造设计工程师的主要工作是（） | 3D建模 | 模型优化 | 设计研发 | 以上都是 | D
585 | 单项选择题 | 增材制造质量工程师的主要工作是（） | 质量检测 | 质量控制 | 质量改进 | 以上都是 | D
586 | 单项选择题 | 增材制造销售工程师的核心能力是（） | 了解产品技术 | 掌握市场需求 | 沟通能力强 | 以上都是 | D
587 | 单项选择题 | 增材制造技术人员的职业技能提升途径不包括（） | 专业培训 | 实践操作 | 农业生产 | 技术交流 | C
588 | 单项选择题 | 增材制造高级技术人才的要求是（） | 掌握核心技术 | 解决复杂问题 | 具备研发能力 | 以上都是 | D
589 | 单项选择题 | 增材制造技术人员的职业资格认证不包括（） | 增材制造职业技能等级证书 | 教师资格证 | 工程师职称 | 特种设备操作证 | B
590 | 单项选择题 | 增材制造团队的组成不包括（） | 设计人员 | 操作人员 | 农业人员 | 技术人员 | C
591 | 单项选择题 | 增材制造技术人员的沟通能力要求体现在（） | 团队内部沟通 | 与客户沟通 | 与供应商沟通 | 以上都是 | D
592 | 单项选择题 | 增材制造技术人员的创新能力要求体现在（） | 工艺创新 | 设计创新 | 应用创新 | 以上都是 | D
593 | 单项选择题 | 增材制造技术人员的学习能力要求体现在（） | 学习新技术 | 学习新材料 | 学习新设备 | 以上都是 | D
594 | 单项选择题 | 增材制造工艺工程师的职业发展路径是（） | 初级工艺工程师→中级工艺工程师→高级工艺工程师→技术总监 | 中级工艺工程师→初级工艺工程师→高级工艺工程师→技术总监 | 高级工艺工程师→中级工艺工程师→初级工艺工程师→技术总监 | 技术总监→初级工艺工程师→中级工艺工程师→高级工艺工程师 | A
595 | 单项选择题 | 增材制造设备工程师的职业发展路径是（） | 设备维护→设备调试→设备研发→技术总监 | 设备调试→设备维护→设备研发→技术总监 | 设备研发→设备调试→设备维护→技术总监 | 技术总监→设备维护→设备调试→设备研发 | A
596 | 单项选择题 | 增材制造设计工程师的职业发展路径是（） | 助理设计工程师→设计工程师→高级设计工程师→设计总监 | 设计工程师→助理设计工程师→高级设计工程师→设计总监 | 高级设计工程师→设计工程师→助理设计工程师→设计总监 | 设计总监→助理设计工程师→设计工程师→高级设计工程师 | A
597 | 单项选择题 | 增材制造技术人员的职业道德要求不包括（） | 爱岗敬业 | 诚实守信 | 敷衍了事 | 精益求精 | C
598 | 单项选择题 | 增材制造技术人员的安全意识要求体现在（） | 设备操作安全 | 材料使用安全 | 后处理操作安全 | 以上都是 | D
599 | 单项选择题 | 增材制造技术人员的责任意识要求体现在（） | 保证产品质量 | 保障生产安全 | 提高工作效率 | 以上都是 | D
600 | 单项选择题 | 增材制造技术人员的职业发展前景是（） | 就业面广 | 发展空间大 | 薪资待遇高 | 以上都是 | D

## 判断题
601 | 判断题 | 增材制造技术又被称为3D打印技术，二者概念完全相同。 | ×
602 | 判断题 | FDM技术可以打印金属材料。 | ×
603 | 判断题 | SLA技术的成型精度一般高于FDM技术。 | √
604 | 判断题 | SLM技术属于粉末床熔融成型技术。 | √
605 | 判断题 | STL文件是3D打印的标准文件格式。 | √
606 | 判断题 | PLA材料具有良好的生物相容性。 | √
607 | 判断题 | ABS材料打印时需要对工作台进行加热。 | √
608 | 判断题 | 支撑结构越多，3D打印的成型质量越好。 | ×
609 | 判断题 | 层厚越小，3D打印的表面粗糙度越低。 | √
610 | 判断题 | 填充密度为100%时，成型件为实心结构。 | √
611 | 判断题 | 增材制造技术的材料利用率一般低于传统制造技术。 | ×
612 | 判断题 | SLA技术使用的原材料是光敏树脂。 | √
613 | 判断题 | SLM技术的成型精度可以达到微米级。 | √
614 | 判断题 | FDM技术的喷头主要作用是熔化并挤出丝材。 | √
615 | 判断题 | 3DP技术使用的原材料是粉末+粘结剂。 | √
616 | 判断题 | 增材制造技术适合大批量标准化生产。 | ×
617 | 判断题 | 增材制造技术可制造传统制造难以实现的复杂结构。 | √
618 | 判断题 | 切片软件的主要功能是将3D模型转换为2D切片。 | √
619 | 判断题 | 成型件的后处理步骤不包括打磨。 | ×
620 | 判断题 | PLA材料是可降解材料。 | √
621 | 判断题 | ABS材料的成型收缩率较小。 | ×
622 | 判断题 | SLM技术成型件的后处理需要进行退火。 | √
623 | 判断题 | FDM设备的喷头堵塞主要原因是丝材受潮。 | √
624 | 判断题 | 3D打印过程中环境温度过高会导致成型件变形。 | √
625 | 判断题 | 增材制造设备的电源电压一般为220V。 | √
626 | 判断题 | 操作激光设备时不需要佩戴防护眼镜。 | ×
627 | 判断题 | 增材制造技术的发展趋势包括高精度、高速度。 | √
628 | 判断题 | PETG材料的韧性比PLA材料好。 | √
629 | 判断题 | 切片软件Cura是开源免费软件。 | √
630 | 判断题 | 3D打印模型的最小壁厚不宜小于1mm。 | √
631 | 判断题 | 可溶解支撑结构的优点是易去除。 | √
632 | 判断题 | FDM技术中，喷头温度需要低于丝材熔点。 | ×
633 | 判断题 | SLA技术中，紫外光用于固化光敏树脂。 | √
634 | 判断题 | SLM技术中，激光的作用是熔化金属粉末。 | √
635 | 判断题 | 增材制造工艺规划的第一步是模型设计。 | √
636 | 判断题 | STL文件存储模型的几何拓扑信息。 | √
637 | 判断题 | 填充密度越高，成型件的强度越好。 | √
638 | 判断题 | SLA技术中，树脂粘度越高，成型速度越快。 | ×
639 | 判断题 | SLM技术中，金属粉末的粒径一般在10-100μm。 | √
640 | 判断题 | 增材制造技术在航空航天领域主要制造复杂结构零部件。 | √
641 | 判断题 | 医疗领域中，增材制造技术可制造人工骨骼。 | √
642 | 判断题 | FDM技术中，丝材的进给速度由步进电机控制。 | √
643 | 判断题 | 增材制造技术中，成型空间指设备的占地面积。 | ×
644 | 判断题 | 3D打印模型设计时，应避免过小的壁厚。 | √
645 | 判断题 | FDM技术中，喷头与工作台的距离称为喷嘴高度。 | √
646 | 判断题 | 喷头温度过低会导致FDM成型件层间分离。 | √
647 | 判断题 | SLM技术中，粉末流动性越好，铺粉效果越好。 | √
648 | 判断题 | 设备发出异响属于增材制造设备的异常情况。 | √
649 | 判断题 | PLA材料的打印温度一般在190-220℃。 | √
650 | 判断题 | ABS材料的打印温度一般在230-250℃。 | √
651 | 判断题 | SLA技术中，紫外光的波长一般在300-400nm。 | √
652 | 判断题 | SLM技术中，激光功率一般在50-200W。 | √
653 | 判断题 | 圆形是增材制造工艺中的常见填充图案。 | ×
654 | 判断题 | FDM技术中，工作台加热的目的是防止成型件变形。 | √
655 | 判断题 | SLA技术中，成型件取出后需要用丙酮清洗。 | √
656 | 判断题 | 3D打印模型修复的主要目的是修复几何缺陷。 | √
657 | 判断题 | SolidWorks是常用的3D建模软件。 | √
658 | 判断题 | 增材制造技术中，成型速度的单位一般是mm/min。 | √
659 | 判断题 | FDM技术的成型速度一般比SLA技术慢。 | √
660 | 判断题 | 增材制造的精度主要指成型件的尺寸精度。 | √
661 | 判断题 | 环境湿度是影响增材制造精度的主要因素。 | ×
662 | 判断题 | FDM技术中，丝材的直径一般为1.75mm。 | √
663 | 判断题 | 金属粉末的熔点比塑料材料高。 | √
664 | 判断题 | 增材制造后处理的主要目的是提高成型件性能。 | √
665 | 判断题 | SLM技术成型件的后处理步骤是去除支撑→退火→打磨。 | √
666 | 判断题 | FDM技术成型件的后处理需要进行退火。 | ×
667 | 判断题 | 增材制造设备的校准包括喷头、工作台、激光校准。 | √
668 | 判断题 | 喷头校准的目的是确保喷头与工作台平行。 | √
669 | 判断题 | 增材制造技术在汽车领域主要制造内饰件和定制化零件。 | √
670 | 判断题 | SLA技术适合制造树脂原型件。 | √
671 | 判断题 | 3DP技术的成型速度一般比SLM技术快。 | √
672 | 判断题 | 粘结剂主要用于3DP技术。 | √
673 | 判断题 | 扫描路径的选择会影响成型件的表面粗糙度和强度。 | √
674 | 判断题 | FDM技术中，回抽功能的主要作用是防止丝材溢出。 | √
675 | 判断题 | 树脂未脱泡会导致SLA成型件出现气泡。 | √
676 | 判断题 | SLM技术中，铺粉厚度越小，成型精度越高。 | √
677 | 判断题 | 增材制造技术的材料利用率一般比传统制造技术高。 | √
678 | 判断题 | FDM技术中，未使用的丝材可重复使用。 | √
679 | 判断题 | SLA技术中，未固化的树脂可重复使用。 | √
680 | 判断题 | 增材制造设备的使用寿命一般为5-10年。 | √
681 | 判断题 | 电源更换是增材制造设备的定期维护工作。 | ×
682 | 判断题 | 参数优化的目的是提高成型质量、速度，降低成本。 | √
683 | 判断题 | FDM技术参数优化的核心是喷头温度和进给速度。 | √
684 | 判断题 | SLA技术参数优化的核心是激光功率和扫描速度。 | √
685 | 判断题 | SLM技术参数优化的核心是激光功率、扫描速度和铺粉厚度。 | √
686 | 判断题 | 温度检测是增材制造缺陷检测的主要方法。 | ×
687 | 判断题 | 层间分离是FDM成型件的常见缺陷。 | √
688 | 判断题 | 气泡是SLA成型件的常见缺陷。 | √
689 | 判断题 | 致密度不足是SLM成型件的常见缺陷。 | √
690 | 判断题 | 缺陷修复的主要方法包括重新打印、打磨抛光、填补材料。 | √
691 | 判断题 | 增材制造技术在模具制造领域主要制造快速原型模具。 | √
692 | 判断题 | 定制化生产的核心优势是可根据需求灵活调整。 | √
693 | 判断题 | 食品行业是增材制造技术的主要应用领域。 | ×
694 | 判断题 | 生物3D打印主要用于制造人工器官。 | √
695 | 判断题 | 丝材受潮会导致喷头堵塞、成型件气泡、层间分离。 | √
696 | 判断题 | 光敏树脂的储存条件是常温、避光。 | √
697 | 判断题 | 金属粉末的储存需要防潮、防氧化、避光。 | √
698 | 判断题 | 增材制造设备的操作流程是模型切片→材料准备→设备调试→启动打印→后处理。 | √
699 | 判断题 | 打印过程中可以随意打开设备舱门。 | ×
700 | 判断题 | 能量密度过高会导致成型件烧损。 | √
701 | 判断题 | 能量密度过低会导致成型件未固化或致密度不足。 | √
702 | 判断题 | FDM技术中，线宽指的是丝材的直径。 | ×
703 | 判断题 | 线宽越大，成型速度越快，表面粗糙度越大。 | √
704 | 判断题 | SLA技术中，层固化时间指每一层树脂固化所需的时间。 | √
705 | 判断题 | 层固化时间过长会导致成型速度变慢、成型件变形、树脂浪费。 | √
706 | 判断题 | SLM技术中，扫描间距指激光扫描路径之间的距离。 | √
707 | 判断题 | 扫描间距越小，成型件的强度越好。 | √
708 | 判断题 | 拓扑优化的目的是减轻零件重量、提高强度、优化结构。 | √
709 | 判断题 | AutoCAD软件可以进行拓扑优化。 | ×
710 | 判断题 | FDM技术中，支撑角度一般设置为45°以下。 | √
711 | 判断题 | 支撑角度越大，需要的支撑结构越少。 | √
712 | 判断题 | SLA技术中，支撑结构的材料与成型件相同。 | √
713 | 判断题 | 3DP技术中，粘结剂的作用是使粉末粘结成型。 | √
714 | 判断题 | FDM技术的制造成本最低。 | √
715 | 判断题 | SLM技术的制造成本最高。 | √
716 | 判断题 | 生产效率是增材制造批量生产的主要限制因素。 | √
717 | 判断题 | 成型速度、零件尺寸、填充密度都会影响增材制造的生产效率。 | √
718 | 判断题 | FDM多喷头设备可以同时打印多种材料、提高打印速度。 | √
719 | 判断题 | SLA面曝光技术比点曝光成型速度快。 | √
720 | 判断题 | SLM多激光设备的优势是成型速度快。 | √
721 | 判断题 | 智能监控可以实时监测打印过程、发现异常、自动调整参数。 | √
722 | 判断题 | 智能监控包括温度、速度、材料监控。 | √
723 | 判断题 | FDM温度监控主要监测喷头、工作台、环境温度。 | √
724 | 判断题 | 故障诊断的目的是找出原因、及时修复、避免故障扩大。 | √
725 | 判断题 | 喷头堵塞、激光故障、工作台移动异常都是常见设备故障。 | √
726 | 判断题 | 更换丝材是喷头堵塞的修复方法。 | ×
727 | 判断题 | 喷头温度过高是激光故障的主要原因。 | ×
728 | 判断题 | 导轨润滑不足、步进电机故障会导致工作台移动异常。 | √
729 | 判断题 | 材料性能包括强度、韧性、耐热性。 | √
730 | 判断题 | PETG材料的韧性比ABS好。 | √
731 | 判断题 | 金属粉末的耐热性最好。 | √
732 | 判断题 | 材料颜色属于增材制造的工艺参数。 | ×
733 | 判断题 | 工艺参数调整需要根据材料性能、设备型号、成型要求进行。 | √
734 | 判断题 | 打印大型FDM零件时，需要增加层厚、提高打印速度、加强工作台固定。 | √
735 | 判断题 | 打印高精度SLA零件时，需要减小层厚、提高激光功率、降低扫描速度。 | √
736 | 判断题 | 打印高致密度SLM零件时，需要优化激光功率和扫描速度、减小铺粉厚度。 | √
737 | 判断题 | 标准化可以提高成型质量一致性、降低成本、提高生产效率。 | √
738 | 判断题 | GB/T 35351-2017是增材制造术语的国家标准。 | √
739 | 判断题 | 增材制造的环保性体现在材料利用率高、能耗低、污染物排放少。 | √
740 | 判断题 | PLA材料的环保优势是可降解、能耗低、无污染。 | √
741 | 判断题 | SLA树脂存在不可降解、有刺激性气味、可能产生有害物质的环保问题。 | √
742 | 判断题 | 人才培养的核心是掌握设备操作、工艺参数优化、模型设计和后处理。 | √
743 | 判断题 | 3D建模、切片软件操作、设备维护是增材制造技术人员的必备技能。 | √
744 | 判断题 | 最早出现的增材制造技术是SLA。 | √
745 | 判断题 | SLA技术发明于1980年代。 | √
746 | 判断题 | 增材制造技术在国内的发展始于1990年代。 | √
747 | 判断题 | 3DP技术的成型原理与FDM、SLA、SLM不同。 | √
748 | 判断题 | FDM技术的成型原理是熔融沉积。 | √
749 | 判断题 | SLA技术的成型原理是光固化。 | √
750 | 判断题 | SLM技术的成型原理是激光熔化。 | √
751 | 判断题 | 3DP技术的成型原理是粉末粘结。 | √
752 | 判断题 | 模型设计属于成型件的后处理步骤。 | ×
753 | 判断题 | 打磨可以提高成型件的表面光滑度。 | √
754 | 判断题 | 退火可以降低成型件的内应力。 | √
755 | 判断题 | 模型颜色是模型切片的主要参数。 | ×
756 | 判断题 | 切片软件的模型修复功能可以修复孔洞、裂缝、面缺陷。 | √
757 | 判断题 | PETG材料具有较好的耐化学腐蚀性。 | √
758 | 判断题 | TPU材料的主要特性是高弹性。 | √
759 | 判断题 | SLA成型精度主要受激光光斑大小影响。 | √
760 | 判断题 | 光敏树脂粉末是SLM常用金属粉末。 | ×
761 | 判断题 | 原位成型指现场直接成型零件。 | √
762 | 判断题 | FDM打印速度的单位一般是mm/s。 | √
763 | 判断题 | Cura和PrusaSlicer都是开源免费切片软件。 | √
764 | 判断题 | 温度不均匀导致的内应力是模型翘曲变形的主要原因。 | √
765 | 判断题 | FDM风扇冷却的主要目的是加快熔丝凝固，防止变形。 | √
766 | 判断题 | SLA二次固化的目的是提高成型件硬度和强度。 | √
767 | 判断题 | SLM岛状扫描策略可以降低内应力，减少变形。 | √
768 | 判断题 | 混色3D打印主要应用于FDM技术。 | √
769 | 判断题 | 粘结剂喷射式3DP技术可打印多种材料。 | √
770 | 判断题 | FDM常用喷嘴直径是0.4mm。 | √
771 | 判断题 | 增材制造在文创领域主要制造定制化产品。 | √
772 | 判断题 | 设备校准误差、材料收缩、工艺参数不合理会导致尺寸偏差。 | √
773 | 判断题 | SLA树脂固化深度与激光功率成正比。 | √
774 | 判断题 | SLM重熔扫描可以消除孔隙，提高致密度。 | √
775 | 判断题 | FDM填充速度一般比外壁速度快。 | √
776 | 判断题 | 3DP技术可以实现彩色打印。 | √
777 | 判断题 | 微尺度3D打印的成型精度可以达到亚微米级。 | √
778 | 判断题 | FDM桥接能力指打印悬空结构的能力。 | √
779 | 判断题 | SLA树脂槽的材料一般是聚四氟乙烯。 | √
780 | 判断题 | SLM设备工作环境需要干燥、惰性气体保护、无尘。 | √
781 | 判断题 | 分布式3D打印的核心是多设备协同打印。 | √
782 | 判断题 | FDM回抽距离的常用设置范围是0.5-2mm。 | √
783 | 判断题 | 电镀属于表面改性处理方法。 | √
784 | 判断题 | 拓扑优化常用有限元分析、遗传算法、神经网络。 | √
785 | 判断题 | GB/T 36073-2018规定了增材制造成型件的力学性能测试方法。 | √
786 | 判断题 | 钛合金TC4适合航空航天领域的SLM打印。 | √
787 | 判断题 | PLA材料的玻璃化转变温度约为60-70℃。 | √
788 | 判断题 | ABS材料需要在60-70℃下烘干。 | √
789 | 判断题 | 光敏树脂的邵氏硬度一般在80-90D范围。 | √
790 | 判断题 | 碳纤维增强PLA的主要优势是高强度高模量。 | √
791 | 判断题 | ABS材料不能用于食品接触级3D打印。 | √
792 | 判断题 | 金属粉末球形度越高，铺粉效果越好。 | √
793 | 判断题 | 陶瓷3D打印常用原材料是陶瓷粉末。 | √
794 | 判断题 | 生物3D打印常用生物材料是明胶。 | √
795 | 判断题 | 增材制造技术可用于3D打印建筑构件。 | √
796 | 判断题 | 工业级增材制造设备的成型精度一般可以达到±0.1mm。 | √
797 | 判断题 | 桌面级FDM设备的成型精度一般可以达到±0.2mm。 | √
798 | 判断题 | 3D打印食品的主要技术是3DP。 | √
799 | 判断题 | 增材制造技术可以制造船舶模型和定制化零部件。 | √
800 | 判断题 | 增材制造技术的发展趋势包括高精度、高速度、低成本、多材料应用。 | √